## FORM
| 寒中コンクリート調合強度計算 （JASS5-2018対応） [気象データ・1991年～2020年（秋田市）] | [16 empty] | v1.10
| 打込みの条件入力 |  |  |  |  | 気温に関するデータ |  |  |  | 調合強度 |  |  |  |  | 構造体強度のM下限値
| 月 | 日 | セメント | Fc | Fd | 平均気温 | T28 | M28 | M91 | Fq | 28S91 | Fm | F |  | 28S91 | 3 | 6 | 9
| 1 | 11 | N | 21 | 24 | 0.4 | 0.1928571 | 285 | 1150 | 24 | 6 | 30 | 37.003 |  | Mmin | 840 | 545 | 405
2.35
| Fc(設計基準強度)及びFd(耐久設計基準強度)を入力するとFq(品質基準強度)が決まります。 | [13 empty] | Fcの確保（支保工除去）
| 打込み日とセメントの種類を入力すると気温に関するデータと調合強度を表示します。 | [13 empty] | Mmin | 月/日 | 日数 | M
| T28(打込みから材齢28日までの期間の予想平均気温)とセメントの種類で28S91を決定します。 | [13 empty] | 260 | 2/6 | 26 | 265
28S91(構造体強度補正値)は標準養生材齢28日強度と構造体ｺﾝｸﾘｰﾄ91日強度の差を意味します。
| 秋田市ではM91(材齢91日までの積算温度)は840°DD以上ですが、T28が0℃未満の期間は | [13 empty] | 初期強度の確保
| 28S91を9とするか、加熱養生で温度を確保して6にする、または材齢延長の必要があります。 | [13 empty] | N/㎜2 | 5 | 10 | 15
| 初期強度確保や支保工除去には右側の表を参考にしてください。 | [13 empty] | Mmin | 40 | 65 | 95
| ご注文の際は、Fm(調合管理強度）を呼び強度としてご指定ください。 | [13 empty] | 月/日 | 1/15 | 1/18 | 1/21
| 著作権フリーです。改変や配布はご自由にどうぞ。 | [8 empty] | 秋田生コンクリート株式会社 |  |  |  |  | M | 41 | 72 | 103
1991年から2020年の日平均気温では、T28が0℃未満の期間はありません。
| 1 | 11 | 1 | 21 | 24 | 24 | 0 | 8 |  | 30 | 5 | 30 | 2.98 |  | 24N | 840 | 545 | 405 | 3
| 12 | 1 | N | 18 | 18 |  | 0 | 8 |  | 18 |  | 18 | 2.55 |  | 18N | 840 | 495 | 350
| 1 | 2 | H | 21 | 24 |  | 0 | 5 |  | 21 |  | 21 | 2.55 |  | 21N | 840 | 520 | 380
| 2 | 3 | BB | 24 | 30 |  | 0 | 13 |  | 24 |  | 24 | 2.55 |  | 24N | 840 | 545 | 405
| 3 | 4 |  | 27 | 36 |  |  |  |  | 27 |  | 27 | 2.55 |  | 27N | 840 | 565 | 425
|  | 5 |  | 30 | [5 empty] | 30 |  | 30 | 2.98 |  | 30N | 840 | 580 | 415
|  | 6 |  | 33 | [5 empty] | 33 |  | 33 | 2.98 |  | 33N | 840 | 545 | 465
|  | 7 |  | 36 | [5 empty] | 36 |  | 36 | 3.4 |  | 36N | 840 | 675 | 520
|  | 8 | [7 empty] | 39 |  | 40 | 3.4 |  | 18H | 840 | 350 | 220
|  | 9 | [7 empty] | 42 |  | 42 | 3.4 |  | 21H | 840 | 380 | 245
|  | 10 | [7 empty] | 45 |  | 45 | 3.4 |  | 24H | 840 | 405 | 265
|  | 11 | [12 empty] | 27H | 840 | 425 | 285
|  | 12 | [12 empty] | 30H | 840 | 445 | 275
|  | 13 | [12 empty] | 33H | 840 | 465 | 320
|  | 14 | [12 empty] | 36H | 840 | 480 | 380
|  | 15 | [12 empty] | 18BB | 840 | 610 | 475
|  | 16 | [12 empty] | 21BB | 840 | 630 | 505
|  | 17 | [12 empty] | 24BB | 840 | 650 | 525
|  | 18 | [12 empty] | 27BB | 840 | 665 | 550
|  | 19 | [12 empty] | 30BB | 840 | 680 | 535
|  | 20 | [12 empty] | 33BB | 840 | 650 | 585
|  | 21 | [12 empty] | 36BB | 840 | 745 | 630
22
|  | 23 | [12 empty] | 3 | 11 | 1/12
|  | 24 | [12 empty] | 5 | 25 | 2/6 | 265
|  | 25 | [13 empty] | 24 | 2/5 | 255
26
|  | 27 | [12 empty] | 1 | 3 | 6 | 9
|  | 28 | [12 empty] | 4 | 1/15 | 1/18 | 1/21
|  | 29 | [13 empty] | 41 | 72 | 103
|  | 30 | [13 empty] | 1/14 | 1/17 | 1/20
|  | 31 | [13 empty] | 31 | 62 | 92
月/日 | T | 1 | 2 | 3 | 4 | 5 | 6 | 7 | 8 | 9 | 10 | 11 | 12 | 13 | 14 | 15 | 16 | 17 | 18 | 19 | 20 | 21 | 22 | 23 | 24 | 25 | 26 | 27 | 28 | 29 | 30 | 31 | 32 | 33 | 34 | 35 | 36 | 37 | 38 | 39 | 40 | 41 | 42 | 49 | 56 | 91
1/11 | 0.4 | 10 | 21 | 31 | 41 | 52 | 62 | 72 | 82 | 92 | 103 | 113 | 123 | 133 | 143 | 153 | 164 | 174 | 184 | 194 | 204 | 214 | 224 | 234 | 244 | 255 | 265 | 275 | 285 | 296 | 306 | 317 | 327 | 338 | 349 | 359 | 370 | 381 | 392 | 403 | 414 | 426 | 437 | 520 | 606 | 1150

## σ
| N | H | BB
18 | 2.55 | 2.55 | 2.98
21 | 2.55 | 2.55 | 2.98
24 | 2.55 | 2.55 | 2.98
27 | 2.55 | 2.55 | 2.98
30 | 2.98 | 2.98 | 3.4
33 | 2.98 | 2.98 | 3.4
36 | 3.4 | 3.4 | 3.83
40 | 3.4 | 3.4 | 3.83
42 | 3.4 | 3.4 | 3.83
45 | 3.4 | 3.4 | 3.83

## FcM
| 21 | 24 | 27 | 30 | 33 | 36 | 39 | 42 | 45
18N | 415 | 315 | 245 | 200 | 170 | 145 | 125 | 115 | 105
21N |  | 450 | 330 | 260 | 215 | 185 | 155 | 140 | 130
24N |  |  | 455 | 340 | 275 | 230 | 190 | 170 | 155
27N |  |  |  | 455 | 350 | 285 | 230 | 205 | 185
30N |  |  |  |  | 455 | 355 | 280 | 250 | 220
33N | [5 empty] | 455 | 340 | 300 | 260
36N | [6 empty] | 420 | 370 | 310
18H | 275 | 190 | 140 | 110 | 90 | 75 | 65 | 60 | 55
21H |  | 305 | 205 | 150 | 120 | 100 | 80 | 75 | 65
24H |  |  | 310 | 210 | 160 | 130 | 100 | 90 | 80
27H |  |  |  | 315 | 220 | 170 | 130 | 115 | 100
30H |  |  |  |  | 315 | 225 | 165 | 145 | 120
33H | [5 empty] | 315 | 210 | 180 | 150
36H | [6 empty] | 285 | 235 | 190
18BB | 540 | 435 | 350 | 290 | 250 | 215 | 185 | 170 | 155
21BB |  | 570 | 450 | 370 | 310 | 270 | 225 | 210 | 190
24BB |  |  | 575 | 460 | 380 | 330 | 275 | 255 | 225
27BB |  |  |  | 575 | 470 | 400 | 330 | 300 | 270
30BB |  |  |  |  | 575 | 480 | 390 | 355 | 315
33BB | [5 empty] | 575 | 465 | 420 | 370
36BB | [6 empty] | 545 | 490 | 430

## NM
|  | 21 | 24 | 27 | 30 | 33 | 36 | 39 | 42 | 45
N | 5 | 60 | 50 | 45 | 40 | 35 | 35 | 30 | 30 | 30
| 10 | 120 | 95 | 75 | 65 | 55 | 50 | 45 | 40 | 40
| 15 | 215 | 160 | 120 | 95 | 80 | 70 | 60 | 55 | 50
H | 5 | 40 | 35 | 30 | 25 | 25 | 25 | 20 | 20 | 20
| 10 | 70 | 55 | 50 | 40 | 35 | 30 | 30 | 25 | 25
| 15 | 120 | 95 | 75 | 60 | 50 | 45 | 35 | 35 | 30
BB | 5 | 90 | 80 | 70 | 60 | 50 | 45 | 40 | 40 | 35
| 10 | 175 | 145 | 120 | 100 | 85 | 75 | 60 | 60 | 55
| 15 | 310 | 250 | 200 | 160 | 135 | 110 | 90 | 85 | 75

## 平均気温
日平均気温（℃） 秋田市 1991～2020年観測データ
| １月 | ２月 | ３月 | ４月 | ５月 | ６月 | ７月 | ８月 | ９月 | 10月 | 11月 | 12月
1日 | 1.3 | 0.1 | 2.1 | 6.6 | 12.7 | 17.7 | 21.5 | 25.5 | 23.7 | 17.6 | 11.4 | 5.1 | 1
2日 | 1.2 | 0.1 | 2.2 | 6.8 | 12.9 | 17.9 | 21.6 | 25.6 | 23.6 | 17.4 | 11.2 | 4.9 | 2
3日 | 1.1 | 0.1 | 2.3 | 7.1 | 13.1 | 18.1 | 21.7 | 25.6 | 23.5 | 17.2 | 11 | 4.7 | 3
4日 | 1 | 0.2 | 2.4 | 7.3 | 13.2 | 18.2 | 21.8 | 25.6 | 23.3 | 17 | 10.8 | 4.5 | 4
5日 | 0.9 | 0.2 | 2.5 | 7.5 | 13.4 | 18.4 | 22 | 25.6 | 23.2 | 16.8 | 10.6 | 4.3 | 5
6日 | 0.8 | 0.2 | 2.6 | 7.7 | 13.5 | 18.5 | 22.1 | 25.6 | 23 | 16.6 | 10.4 | 4.1 | 6
7日 | 0.8 | 0.3 | 2.7 | 7.9 | 13.6 | 18.7 | 22.2 | 25.6 | 22.8 | 16.4 | 10.2 | 3.9 | 7
8日 | 0.7 | 0.3 | 2.9 | 8.1 | 13.8 | 18.8 | 22.3 | 25.6 | 22.7 | 16.2 | 10 | 3.7 | 8
9日 | 0.6 | 0.4 | 3 | 8.3 | 13.9 | 18.9 | 22.4 | 25.6 | 22.4 | 16 | 9.8 | 3.5 | 9
10日 | 0.5 | 0.4 | 3.1 | 8.5 | 14 | 19.1 | 22.5 | 25.5 | 22.2 | 15.7 | 9.5 | 3.3 | 10
11日 | 0.4 | 0.5 | 3.2 | 8.7 | 14.1 | 19.2 | 22.6 | 25.5 | 22 | 15.5 | 9.3 | 3.2 | 11
12日 | 0.4 | 0.5 | 3.4 | 8.9 | 14.3 | 19.3 | 22.8 | 25.5 | 21.8 | 15.3 | 9 | 3 | 12
13日 | 0.3 | 0.6 | 3.5 | 9.1 | 14.4 | 19.4 | 22.9 | 25.4 | 21.6 | 15 | 8.7 | 2.9 | 13
14日 | 0.3 | 0.7 | 3.7 | 9.3 | 14.6 | 19.5 | 23 | 25.4 | 21.3 | 14.8 | 8.5 | 2.8 | 14
15日 | 0.3 | 0.7 | 3.9 | 9.5 | 14.8 | 19.6 | 23.1 | 25.3 | 21.1 | 14.6 | 8.2 | 2.6 | 15
16日 | 0.2 | 0.8 | 4 | 9.7 | 15 | 19.7 | 23.2 | 25.2 | 20.9 | 14.3 | 8 | 2.5 | 16
17日 | 0.2 | 0.9 | 4.2 | 9.9 | 15.2 | 19.8 | 23.4 | 25.2 | 20.6 | 14.1 | 7.7 | 2.5 | 17
18日 | 0.2 | 1 | 4.4 | 10.1 | 15.4 | 19.9 | 23.5 | 25.1 | 20.4 | 13.9 | 7.5 | 2.4 | 18
19日 | 0.2 | 1.1 | 4.5 | 10.3 | 15.6 | 20 | 23.7 | 25 | 20.1 | 13.7 | 7.3 | 2.3 | 19
20日 | 0.2 | 1.2 | 4.7 | 10.5 | 15.8 | 20.1 | 23.9 | 24.9 | 19.9 | 13.5 | 7.1 | 2.2 | 20
21日 | 0.2 | 1.3 | 4.8 | 10.7 | 15.9 | 20.2 | 24 | 24.8 | 19.7 | 13.4 | 6.9 | 2.2 | 21
22日 | 0.2 | 1.4 | 4.9 | 10.9 | 16.1 | 20.4 | 24.2 | 24.7 | 19.4 | 13.2 | 6.7 | 2.1 | 22
23日 | 0.2 | 1.5 | 5.1 | 11.1 | 16.3 | 20.5 | 24.4 | 24.6 | 19.2 | 13 | 6.6 | 2 | 23
24日 | 0.2 | 1.6 | 5.2 | 11.3 | 16.5 | 20.6 | 24.6 | 24.5 | 19 | 12.8 | 6.4 | 1.9 | 24
25日 | 0.2 | 1.7 | 5.3 | 11.5 | 16.7 | 20.7 | 24.7 | 24.4 | 18.8 | 12.7 | 6.2 | 1.9 | 25
26日 | 0.1 | 1.8 | 5.5 | 11.7 | 16.8 | 20.8 | 24.9 | 24.3 | 18.6 | 12.5 | 6.1 | 1.8 | 26
27日 | 0.1 | 1.9 | 5.6 | 11.9 | 17 | 21 | 25 | 24.2 | 18.4 | 12.3 | 5.9 | 1.7 | 27
28日 | 0.1 | 2 | 5.8 | 12.1 | 17.1 | 21.1 | 25.2 | 24.1 | 18.2 | 12.1 | 5.7 | 1.6 | 28
29日 | 0.1 | 2.1 | 6 | 12.3 | 17.3 | 21.2 | 25.3 | 24 | 18 | 11.9 | 5.5 | 1.5 | 29
30日 | 0.1 |  | 6.2 | 12.5 | 17.4 | 21.3 | 25.4 | 23.9 | 17.8 | 11.7 | 5.3 | 1.4 | 30
31日 | 0.1 |  | 6.4 |  | 17.6 |  | 25.5 | 23.8 |  | 11.5 |  | 1.3 | 31
| 1 | 2 | 3 | 4 | 5 | 6 | 7 | 8 | 9 | 10 | 11 | 12
このデータは秋田地方気象台（北緯39度42.9分 東経140度6.2分 標高6.3ｍ）
において1981年から2010年までの期間に観測した日平均気温の平滑値である。
寒中コンクリート適用期間（秋田市は12月1日から3月20日まで）

## T28
コンクリートの打込みから材齢28日までの予想平均気温（℃） | [12 empty] | 28日間合計日平均気温
| １月 | ２月 | ３月 | ４月 | ５月 | ６月 | ７月 | ８月 | ９月 | 10月 | 11月 | 12月 | １月 | ２月 | ３月 | ４月 | ５月 | ６月 | ７月 | ８月 | ９月 | 10月 | 11月 | 12月
1日 | 0.4178571 | 0.9107143 | 3.978571 | 9.596429 | 15.01071 | 19.62857 | 23.32143 | 25.08571 | 20.91786 | 14.56786 | 8.242857 | 5.171429 | 11.7 | 25.5 | 111.4 | 268.7 | 420.3 | 549.6 | 653 | 702.4 | 585.7 | 407.9 | 230.8 | 144.8
2日 | 0.3785714 | 0.9821429 | 4.121429 | 9.8 | 15.17143 | 19.75 | 23.45714 | 25.025 | 20.71071 | 14.36429 | 8.032143 | 4.989286 | 10.6 | 27.5 | 115.4 | 274.4 | 424.8 | 553 | 656.8 | 700.7 | 579.9 | 402.2 | 224.9 | 139.7
3日 | 0.3428571 | 1.057143 | 4.267857 | 10 | 15.33214 | 19.87143 | 23.59286 | 24.96071 | 20.5 | 14.16071 | 7.821429 | 4.810714 | 9.6 | 29.6 | 119.5 | 280 | 429.3 | 556.4 | 660.6 | 698.9 | 574 | 396.5 | 219 | 134.7
4日 | 0.3107143 | 1.132143 | 4.417857 | 10.2 | 15.49286 | 19.99286 | 23.725 | 24.89286 | 20.28929 | 13.96071 | 7.610714 | 4.639286 | 8.7 | 31.7 | 123.7 | 285.6 | 433.8 | 559.8 | 664.3 | 697 | 568.1 | 390.9 | 213.1 | 129.9
5日 | 0.2821429 | 1.210714 | 4.571429 | 10.4 | 15.65357 | 20.11071 | 23.85357 | 24.82143 | 20.075 | 13.76071 | 7.4 | 4.471429 | 7.9 | 33.9 | 128 | 291.2 | 438.3 | 563.1 | 667.9 | 695 | 562.1 | 385.3 | 207.2 | 125.2
6日 | 0.2571429 | 1.292857 | 4.732143 | 10.59643 | 15.81786 | 20.22857 | 23.97857 | 24.74643 | 19.86071 | 13.56071 | 7.189286 | 4.307143 | 7.2 | 36.2 | 132.5 | 296.7 | 442.9 | 566.4 | 671.4 | 692.9 | 556.1 | 379.7 | 201.3 | 120.6
7日 | 0.2357143 | 1.375 | 4.896429 | 10.79286 | 15.98214 | 20.34643 | 24.1 | 24.66429 | 19.64643 | 13.36071 | 6.978571 | 4.146429 | 6.6 | 38.5 | 137.1 | 302.2 | 447.5 | 569.7 | 674.8 | 690.6 | 550.1 | 374.1 | 195.4 | 116.1
8日 | 0.2178571 | 1.460714 | 5.060714 | 10.98571 | 16.14643 | 20.46429 | 24.21786 | 24.57857 | 19.42857 | 13.16071 | 6.767857 | 3.989286 | 6.1 | 40.9 | 141.7 | 307.6 | 452.1 | 573 | 678.1 | 688.2 | 544 | 368.5 | 189.5 | 111.7
9日 | 0.2035714 | 1.55 | 5.228571 | 11.175 | 16.31071 | 20.58214 | 24.33214 | 24.48571 | 19.21429 | 12.96071 | 6.557143 | 3.835714 | 5.7 | 43.4 | 146.4 | 312.9 | 456.7 | 576.3 | 681.3 | 685.6 | 538 | 362.9 | 183.6 | 107.4
10日 | 0.1964286 | 1.642857 | 5.4 | 11.36429 | 16.47857 | 20.69643 | 24.44286 | 24.38929 | 19 | 12.76429 | 6.35 | 3.685714 | 5.5 | 46 | 151.2 | 318.2 | 461.4 | 579.5 | 684.4 | 682.9 | 532 | 357.4 | 177.8 | 103.2
11日 | 0.1928571 | 1.735714 | 5.575 | 11.55 | 16.64643 | 20.81071 | 24.55 | 24.28929 | 18.78571 | 12.56786 | 6.142857 | 3.535714 | 5.4 | 48.6 | 156.1 | 323.4 | 466.1 | 582.7 | 687.4 | 680.1 | 526 | 351.9 | 172 | 99
12日 | 0.1928571 | 1.832143 | 5.75 | 11.73214 | 16.81071 | 20.925 | 24.65 | 24.17857 | 18.56786 | 12.37143 | 5.939286 | 3.392857 | 5.4 | 51.3 | 161 | 328.5 | 470.7 | 585.9 | 690.2 | 677 | 519.9 | 346.4 | 166.3 | 95
13日 | 0.1964286 | 1.932143 | 5.928571 | 11.91071 | 16.97857 | 21.03929 | 24.74286 | 24.06429 | 18.35 | 12.175 | 5.742857 | 3.253571 | 5.5 | 54.1 | 166 | 333.5 | 475.4 | 589.1 | 692.8 | 673.8 | 513.8 | 340.9 | 160.8 | 91.1
14日 | 0.2035714 | 2.032143 | 6.107143 | 12.08929 | 17.14286 | 21.15714 | 24.83214 | 23.94286 | 18.13571 | 11.97857 | 5.546429 | 3.117857 | 5.7 | 56.9 | 171 | 338.5 | 480 | 592.4 | 695.3 | 670.4 | 507.8 | 335.4 | 155.3 | 87.3
15日 | 0.2107143 | 2.139286 | 6.285714 | 12.26429 | 17.30357 | 21.275 | 24.91786 | 23.81786 | 17.91786 | 11.77857 | 5.357143 | 2.985714 | 5.9 | 59.9 | 176 | 343.4 | 484.5 | 595.7 | 697.7 | 666.9 | 501.7 | 329.8 | 150 | 83.6
16日 | 0.225 | 2.25 | 6.467857 | 12.43929 | 17.46071 | 21.39286 | 24.99643 | 23.68929 | 17.7 | 11.57857 | 5.171429 | 2.857143 | 6.3 | 63 | 181.1 | 348.3 | 488.9 | 599 | 699.9 | 663.3 | 495.6 | 324.2 | 144.8 | 80
17日 | 0.2428571 | 2.360714 | 6.65 | 12.61429 | 17.61429 | 21.51071 | 25.06786 | 23.55 | 17.48571 | 11.37857 | 4.989286 | 2.732143 | 6.8 | 66.1 | 186.2 | 353.2 | 493.2 | 602.3 | 701.9 | 659.4 | 489.6 | 318.6 | 139.7 | 76.5
18日 | 0.2607143 | 2.475 | 6.832143 | 12.78929 | 17.76429 | 21.62857 | 25.13214 | 23.40714 | 17.26786 | 11.175 | 4.810714 | 2.610714 | 7.3 | 69.3 | 191.3 | 358.1 | 497.4 | 605.6 | 703.7 | 655.4 | 483.5 | 312.9 | 134.7 | 73.1
19日 | 0.2821429 | 2.592857 | 7.017857 | 12.96429 | 17.91071 | 21.75 | 25.18571 | 23.26071 | 17.05357 | 10.97143 | 4.639286 | 2.496429 | 7.9 | 72.6 | 196.5 | 363 | 501.5 | 609 | 705.2 | 651.3 | 477.5 | 307.2 | 129.9 | 69.9
20日 | 0.3071429 | 2.710714 | 7.203571 | 13.13929 | 18.05357 | 21.87143 | 25.23214 | 23.10714 | 16.83929 | 10.76429 | 4.471429 | 2.385714 | 8.6 | 75.9 | 201.7 | 367.9 | 505.5 | 612.4 | 706.5 | 647 | 471.5 | 301.4 | 125.2 | 66.8
21日 | 0.3357143 | 2.832143 | 7.392857 | 13.31429 | 18.19643 | 21.99643 | 25.27143 | 22.95 | 16.625 | 10.55357 | 4.307143 | 2.278571 | 9.4 | 79.3 | 207 | 372.8 | 509.5 | 615.9 | 707.6 | 642.6 | 465.5 | 295.5 | 120.6 | 63.8
22日 | 0.3678571 | 2.953571 | 7.585714 | 13.48929 | 18.33571 | 22.12143 | 25.3 | 22.78571 | 16.41429 | 10.34286 | 4.146429 | 2.175 | 10.3 | 82.7 | 212.4 | 377.7 | 513.4 | 619.4 | 708.4 | 638 | 459.6 | 289.6 | 116.1 | 60.9
23日 | 0.4035714 | 3.075 | 7.778571 | 13.66071 | 18.47143 | 22.24643 | 25.31786 | 22.61786 | 16.20714 | 10.13214 | 3.989286 | 2.075 | 11.3 | 86.1 | 217.8 | 382.5 | 517.2 | 622.9 | 708.9 | 633.3 | 453.8 | 283.7 | 111.7 | 58.1
24日 | 0.4428571 | 3.2 | 7.975 | 13.83214 | 18.60357 | 22.375 | 25.325 | 22.44643 | 16 | 9.921429 | 3.835714 | 1.978571 | 12.4 | 89.6 | 223.3 | 387.3 | 520.9 | 626.5 | 709.1 | 628.5 | 448 | 277.8 | 107.4 | 55.4
25日 | 0.4857143 | 3.325 | 8.175 | 14.00357 | 18.73571 | 22.50714 | 25.325 | 22.26786 | 15.79286 | 9.707143 | 3.685714 | 1.889286 | 13.6 | 93.1 | 228.9 | 392.1 | 524.6 | 630.2 | 709.1 | 623.5 | 442.2 | 271.8 | 103.2 | 52.9
26日 | 0.5357143 | 3.45 | 8.375 | 14.175 | 18.86786 | 22.64286 | 25.31429 | 22.08571 | 15.58571 | 9.496429 | 3.535714 | 1.8 | 15 | 96.6 | 234.5 | 396.9 | 528.3 | 634 | 708.8 | 618.4 | 436.4 | 265.9 | 99 | 50.4
27日 | 0.5892857 | 3.578571 | 8.578571 | 14.34643 | 18.99643 | 22.775 | 25.29643 | 21.9 | 15.38214 | 9.285714 | 3.392857 | 1.714286 | 16.5 | 100.2 | 240.2 | 401.7 | 531.9 | 637.7 | 708.3 | 613.2 | 430.7 | 260 | 95 | 48
28日 | 0.6464286 | 3.707143 | 8.782143 | 14.51429 | 19.125 | 22.91071 | 25.26786 | 21.71071 | 15.17857 | 9.075 | 3.253571 | 1.628571 | 18.1 | 103.8 | 245.9 | 406.4 | 535.5 | 641.5 | 707.5 | 607.9 | 425 | 254.1 | 91.1 | 45.6
29日 | 0.7071429 | 3.839286 | 8.985714 | 14.68214 | 19.25 | 23.04643 | 25.23214 | 21.51786 | 14.975 | 8.867857 | 3.117857 | 1.542857 | 19.8 | 107.5 | 251.6 | 411.1 | 539 | 645.3 | 706.5 | 602.5 | 419.3 | 248.3 | 87.3 | 43.2
30日 | 0.7714286 |  | 9.189286 | 14.84643 | 19.37857 | 23.18571 | 25.18929 | 21.32143 | 14.77143 | 8.660714 | 2.985714 | 1.464286 | 21.6 |  | 257.3 | 415.7 | 542.6 | 649.2 | 705.3 | 597 | 413.6 | 242.5 | 83.6 | 41
31日 | 0.8392857 |  | 9.392857 |  | 19.50357 |  | 25.13929 | 21.12143 |  | 8.453571 |  | 1.385714 | 23.5 |  | 263 |  | 546.1 |  | 703.9 | 591.4 |  | 236.7 |  | 38.8
| 1 | 2 | 3 | 4 | 5 | 6 | 7 | 8 | 9 | 10 | 11 | 12
このデータは秋田地方気象台（北緯39度42.9分 東経140度6.2分 標高6.3ｍ）において1991年から2020年までの期間に観測した日平均気温を基に、打ち込みの翌日から試験日（28日後）までの期間の平均値を計算したものである。
寒中コンクリートで加熱養生が必要な期間（予想平均気温が0℃未満の日）

## M28
コンクリートの打込みから28日後までの積算温度（°DD）
| １月 | ２月 | ３月 | ４月 | ５月 | ６月 | ７月 | ８月 | ９月 | 10月 | 11月 | 12月
1日 | 292 | 306 | 391 | 549 | 700 | 830 | 933 | 982 | 866 | 688 | 511 | 360
2日 | 291 | 308 | 395 | 554 | 705 | 833 | 937 | 981 | 860 | 682 | 505 | 357
3日 | 290 | 310 | 400 | 560 | 709 | 836 | 941 | 979 | 854 | 677 | 499 | 353
4日 | 289 | 312 | 404 | 566 | 714 | 840 | 944 | 977 | 848 | 671 | 493 | 350
5日 | 288 | 314 | 408 | 571 | 718 | 843 | 948 | 975 | 842 | 665 | 487 | 347
6日 | 287 | 316 | 413 | 577 | 723 | 846 | 951 | 973 | 836 | 660 | 481 | 344
7日 | 287 | 319 | 417 | 582 | 728 | 850 | 955 | 971 | 830 | 654 | 475 | 341
8日 | 286 | 321 | 422 | 588 | 732 | 853 | 958 | 968 | 824 | 649 | 470 | 338
9日 | 286 | 323 | 426 | 593 | 737 | 856 | 961 | 966 | 818 | 643 | 464 | 335
10日 | 286 | 326 | 431 | 598 | 741 | 860 | 964 | 963 | 812 | 637 | 458 | 333
11日 | 285 | 329 | 436 | 603 | 746 | 863 | 967 | 960 | 806 | 632 | 452 | 330
12日 | 285 | 331 | 441 | 609 | 751 | 866 | 970 | 957 | 800 | 626 | 446 | 328
13日 | 286 | 334 | 446 | 614 | 755 | 869 | 973 | 954 | 794 | 621 | 441 | 326
14日 | 286 | 337 | 451 | 619 | 760 | 872 | 975 | 950 | 788 | 615 | 435 | 323
15日 | 286 | 340 | 456 | 623 | 765 | 876 | 978 | 947 | 782 | 610 | 430 | 321
16日 | 286 | 343 | 461 | 628 | 769 | 879 | 980 | 943 | 776 | 604 | 425 | 319
17日 | 287 | 346 | 466 | 633 | 773 | 882 | 982 | 939 | 770 | 599 | 420 | 317
18日 | 287 | 349 | 471 | 638 | 777 | 886 | 984 | 935 | 764 | 593 | 415 | 315
19日 | 288 | 353 | 477 | 643 | 782 | 889 | 985 | 931 | 758 | 587 | 410 | 312
20日 | 289 | 356 | 482 | 648 | 786 | 892 | 987 | 927 | 752 | 581 | 405 | 310
21日 | 289 | 359 | 487 | 653 | 790 | 896 | 988 | 923 | 746 | 576 | 401 | 308
22日 | 290 | 363 | 492 | 658 | 793 | 899 | 988 | 918 | 740 | 570 | 396 | 307
23日 | 291 | 366 | 498 | 663 | 797 | 903 | 989 | 913 | 734 | 564 | 392 | 305
24日 | 292 | 370 | 503 | 667 | 801 | 907 | 989 | 909 | 728 | 558 | 387 | 303
25日 | 294 | 373 | 509 | 672 | 805 | 910 | 989 | 904 | 722 | 552 | 383 | 301
26日 | 295 | 377 | 515 | 677 | 808 | 914 | 989 | 898 | 716 | 546 | 379 | 300
27日 | 297 | 380 | 520 | 682 | 812 | 918 | 988 | 893 | 711 | 540 | 375 | 298
28日 | 298 | 384 | 526 | 686 | 816 | 922 | 988 | 888 | 705 | 534 | 371 | 297
29日 | 300 | 388 | 532 | 691 | 819 | 925 | 987 | 883 | 699 | 528 | 367 | 295
30日 | 302 |  | 537 | 696 | 823 | 929 | 985 | 877 | 694 | 523 | 364 | 294
31日 | 304 |  | 543 |  | 826 |  | 984 | 871 |  | 517 |  | 293
| 1 | 2 | 3 | 4 | 5 | 6 | 7 | 8 | 9 | 10 | 11 | 12
このデータは秋田地方気象台（北緯39度42.9分 東経140度6.2分 標高6.3ｍ）
において1991年から2020年までの期間に観測した日平均気温の平滑値である。

## M91
コンクリートの打込みから91日後までの積算温度（°DD）
| １月 | ２月 | ３月 | ４月 | ５月 | ６月 | ７月 | ８月 | ９月 | 10月 | 11月 | 12月
1日 | 1080 | 1375 | 1790 | 2269 | 2679 | 2982 | 3017 | 2736 | 2215 | 1676 | 1247 | 1025
2日 | 1086 | 1388 | 1805 | 2284 | 2692 | 2988 | 3013 | 2722 | 2196 | 1660 | 1236 | 1022
3日 | 1092 | 1401 | 1821 | 2299 | 2704 | 2993 | 3008 | 2707 | 2177 | 1644 | 1224 | 1019
4日 | 1098 | 1414 | 1837 | 2313 | 2717 | 2999 | 3004 | 2693 | 2159 | 1628 | 1213 | 1017
5日 | 1105 | 1428 | 1852 | 2328 | 2729 | 3003 | 2999 | 2678 | 2140 | 1613 | 1203 | 1014
6日 | 1112 | 1441 | 1868 | 2342 | 2741 | 3008 | 2994 | 2663 | 2121 | 1597 | 1192 | 1012
7日 | 1119 | 1455 | 1884 | 2356 | 2753 | 3012 | 2988 | 2648 | 2102 | 1581 | 1182 | 1011
8日 | 1126 | 1468 | 1900 | 2371 | 2765 | 3016 | 2982 | 2632 | 2083 | 1566 | 1172 | 1009
9日 | 1134 | 1482 | 1916 | 2385 | 2777 | 3020 | 2976 | 2617 | 2064 | 1551 | 1162 | 1008
10日 | 1142 | 1495 | 1931 | 2399 | 2788 | 3024 | 2969 | 2601 | 2045 | 1536 | 1153 | 1008
11日 | 1150 | 1509 | 1947 | 2413 | 2800 | 3027 | 2962 | 2585 | 2026 | 1521 | 1144 | 1007
12日 | 1159 | 1523 | 1963 | 2427 | 2811 | 3029 | 2955 | 2569 | 2007 | 1506 | 1135 | 1007
13日 | 1167 | 1537 | 1979 | 2440 | 2822 | 3032 | 2948 | 2553 | 1989 | 1491 | 1127 | 1007
14日 | 1176 | 1551 | 1995 | 2454 | 2833 | 3034 | 2940 | 2536 | 1970 | 1477 | 1119 | 1008
15日 | 1186 | 1566 | 2010 | 2468 | 2843 | 3035 | 2931 | 2519 | 1952 | 1462 | 1111 | 1009
16日 | 1195 | 1580 | 2026 | 2481 | 2854 | 3037 | 2923 | 2502 | 1933 | 1448 | 1104 | 1010
17日 | 1205 | 1594 | 2041 | 2495 | 2864 | 3038 | 2914 | 2485 | 1915 | 1434 | 1097 | 1011
18日 | 1215 | 1609 | 2057 | 2508 | 2873 | 3039 | 2904 | 2467 | 1897 | 1421 | 1090 | 1013
19日 | 1225 | 1624 | 2072 | 2521 | 2883 | 3039 | 2894 | 2450 | 1879 | 1407 | 1083 | 1015
20日 | 1235 | 1638 | 2087 | 2535 | 2892 | 3039 | 2884 | 2432 | 1862 | 1394 | 1077 | 1017
21日 | 1246 | 1653 | 2103 | 2548 | 2901 | 3039 | 2874 | 2415 | 1844 | 1381 | 1071 | 1019
22日 | 1256 | 1668 | 2118 | 2561 | 2910 | 3038 | 2863 | 2397 | 1827 | 1368 | 1065 | 1021
23日 | 1267 | 1683 | 2133 | 2575 | 2918 | 3037 | 2852 | 2379 | 1810 | 1355 | 1060 | 1024
24日 | 1278 | 1698 | 2149 | 2588 | 2926 | 3036 | 2840 | 2361 | 1793 | 1342 | 1055 | 1027
25日 | 1290 | 1713 | 2164 | 2601 | 2934 | 3034 | 2828 | 2343 | 1776 | 1330 | 1050 | 1030
26日 | 1301 | 1729 | 2179 | 2614 | 2942 | 3032 | 2816 | 2325 | 1759 | 1317 | 1045 | 1033
27日 | 1313 | 1744 | 2194 | 2628 | 2949 | 3029 | 2803 | 2307 | 1742 | 1305 | 1040 | 1037
28日 | 1325 | 1759 | 2209 | 2641 | 2956 | 3027 | 2791 | 2289 | 1726 | 1293 | 1036 | 1041
29日 | 1337 | 1774 | 2225 | 2654 | 2963 | 3024 | 2777 | 2270 | 1709 | 1281 | 1032 | 1045
30日 | 1350 |  | 2240 | 2667 | 2970 | 3020 | 2764 | 2252 | 1693 | 1270 | 1029 | 1050
31日 | 1362 |  | 2254 |  | 2976 |  | 2750 | 2233 |  | 1258 |  | 1054
| 1 | 2 | 3 | 4 | 5 | 6 | 7 | 8 | 9 | 10 | 11 | 12
このデータは秋田地方気象台（北緯39度42.9分 東経140度6.2分 標高6.3ｍ）
において1991年から2020年までの期間に観測した日平均気温の平滑値である。

## M
月/日 | T | 1 | 2 | 3 | 4 | 5 | 6 | 7 | 8 | 9 | 10 | 11 | 12 | 13 | 14 | 15 | 16 | 17 | 18 | 19 | 20 | 21 | 22 | 23 | 24 | 25 | 26 | 27 | 28 | 29 | 30 | 31 | 32 | 33 | 34 | 35 | 36 | 37 | 38 | 39 | 40 | 41 | 42 | 49 | 56 | 91
1/1 | 1.3 | 11 | 22 | 33 | 44 | 55 | 66 | 77 | 87 | 98 | 108 | 118 | 129 | 139 | 149 | 160 | 170 | 180 | 190 | 200 | 211 | 221 | 231 | 241 | 251 | 261 | 272 | 282 | 292 | 302 | 312 | 322 | 332 | 342 | 352 | 363 | 373 | 383 | 393 | 404 | 414 | 425 | 435 | 511 | 592 | 1080
1/2 | 1.2 | 11 | 22 | 33 | 44 | 55 | 65 | 76 | 86 | 97 | 107 | 118 | 128 | 138 | 148 | 159 | 169 | 179 | 189 | 199 | 210 | 220 | 230 | 240 | 250 | 260 | 270 | 281 | 291 | 301 | 311 | 321 | 331 | 341 | 351 | 362 | 372 | 382 | 393 | 403 | 414 | 424 | 435 | 511 | 592 | 1086
1/3 | 1.1 | 11 | 22 | 33 | 44 | 54 | 65 | 75 | 86 | 96 | 106 | 117 | 127 | 137 | 147 | 158 | 168 | 178 | 188 | 198 | 209 | 219 | 229 | 239 | 249 | 259 | 269 | 280 | 290 | 300 | 310 | 320 | 330 | 340 | 351 | 361 | 371 | 382 | 392 | 402 | 413 | 424 | 434 | 511 | 593 | 1092
1/4 | 1 | 11 | 22 | 33 | 43 | 54 | 64 | 75 | 85 | 95 | 106 | 116 | 126 | 136 | 147 | 157 | 167 | 177 | 187 | 198 | 208 | 218 | 228 | 238 | 248 | 258 | 269 | 279 | 289 | 299 | 309 | 319 | 329 | 340 | 350 | 360 | 371 | 381 | 391 | 402 | 413 | 423 | 434 | 512 | 594 | 1098
1/5 | 0.9 | 11 | 22 | 32 | 43 | 53 | 64 | 74 | 85 | 95 | 105 | 115 | 126 | 136 | 146 | 156 | 166 | 177 | 187 | 197 | 207 | 217 | 227 | 237 | 248 | 258 | 268 | 278 | 288 | 298 | 308 | 318 | 329 | 339 | 349 | 360 | 370 | 381 | 391 | 402 | 412 | 423 | 434 | 512 | 595 | 1105
1/6 | 0.8 | 11 | 22 | 32 | 43 | 53 | 63 | 74 | 84 | 94 | 105 | 115 | 125 | 135 | 145 | 156 | 166 | 176 | 186 | 196 | 206 | 217 | 227 | 237 | 247 | 257 | 267 | 277 | 287 | 297 | 308 | 318 | 328 | 338 | 349 | 359 | 370 | 380 | 391 | 402 | 412 | 423 | 434 | 513 | 597 | 1112
1/7 | 0.8 | 11 | 21 | 32 | 42 | 53 | 63 | 73 | 84 | 94 | 104 | 114 | 124 | 135 | 145 | 155 | 165 | 175 | 186 | 196 | 206 | 216 | 226 | 236 | 246 | 256 | 266 | 276 | 287 | 297 | 307 | 317 | 328 | 338 | 348 | 359 | 369 | 380 | 391 | 401 | 412 | 423 | 434 | 514 | 598 | 1119
1/8 | 0.7 | 11 | 21 | 32 | 42 | 52 | 63 | 73 | 83 | 93 | 103 | 114 | 124 | 134 | 144 | 154 | 165 | 175 | 185 | 195 | 205 | 215 | 225 | 235 | 246 | 256 | 266 | 276 | 286 | 296 | 307 | 317 | 327 | 338 | 348 | 359 | 369 | 380 | 391 | 402 | 412 | 423 | 435 | 515 | 600 | 1126
1/9 | 0.6 | 11 | 21 | 31 | 42 | 52 | 62 | 72 | 83 | 93 | 103 | 113 | 123 | 134 | 144 | 154 | 164 | 174 | 184 | 195 | 205 | 215 | 225 | 235 | 245 | 255 | 265 | 276 | 286 | 296 | 306 | 317 | 327 | 338 | 348 | 359 | 369 | 380 | 391 | 402 | 413 | 424 | 435 | 516 | 602 | 1134
1/10 | 0.5 | 10 | 21 | 31 | 41 | 52 | 62 | 72 | 82 | 93 | 103 | 113 | 123 | 133 | 144 | 154 | 164 | 174 | 184 | 194 | 204 | 214 | 224 | 235 | 245 | 255 | 265 | 275 | 286 | 296 | 306 | 317 | 327 | 338 | 348 | 359 | 370 | 380 | 391 | 402 | 413 | 425 | 436 | 518 | 604 | 1142
1/11 | 0.4 | 10 | 21 | 31 | 41 | 52 | 62 | 72 | 82 | 92 | 103 | 113 | 123 | 133 | 143 | 153 | 164 | 174 | 184 | 194 | 204 | 214 | 224 | 234 | 244 | 255 | 265 | 275 | 285 | 296 | 306 | 317 | 327 | 338 | 349 | 359 | 370 | 381 | 392 | 403 | 414 | 426 | 437 | 520 | 606 | 1150
1/12 | 0.4 | 10 | 21 | 31 | 41 | 51 | 62 | 72 | 82 | 92 | 102 | 113 | 123 | 133 | 143 | 153 | 163 | 173 | 183 | 194 | 204 | 214 | 224 | 234 | 244 | 254 | 265 | 275 | 285 | 296 | 306 | 317 | 327 | 338 | 349 | 360 | 371 | 382 | 393 | 404 | 415 | 427 | 438 | 521 | 609 | 1159
1/13 | 0.3 | 10 | 21 | 31 | 41 | 51 | 61 | 72 | 82 | 92 | 102 | 112 | 123 | 133 | 143 | 153 | 163 | 173 | 183 | 193 | 203 | 214 | 224 | 234 | 244 | 254 | 265 | 275 | 286 | 296 | 307 | 317 | 328 | 339 | 349 | 360 | 371 | 382 | 394 | 405 | 416 | 428 | 439 | 523 | 612 | 1167
1/14 | 0.3 | 10 | 21 | 31 | 41 | 51 | 61 | 72 | 82 | 92 | 102 | 112 | 122 | 133 | 143 | 153 | 163 | 173 | 183 | 193 | 203 | 213 | 224 | 234 | 244 | 254 | 265 | 275 | 286 | 296 | 307 | 318 | 328 | 339 | 350 | 361 | 372 | 383 | 395 | 406 | 417 | 429 | 441 | 525 | 614 | 1176
1/15 | 0.3 | 10 | 20 | 31 | 41 | 51 | 61 | 71 | 82 | 92 | 102 | 112 | 122 | 132 | 142 | 153 | 163 | 173 | 183 | 193 | 203 | 213 | 224 | 234 | 244 | 255 | 265 | 275 | 286 | 297 | 307 | 318 | 329 | 340 | 351 | 362 | 373 | 384 | 396 | 407 | 419 | 430 | 442 | 527 | 617 | 1186
1/16 | 0.2 | 10 | 20 | 31 | 41 | 51 | 61 | 71 | 82 | 92 | 102 | 112 | 122 | 132 | 142 | 152 | 163 | 173 | 183 | 193 | 203 | 213 | 224 | 234 | 244 | 255 | 265 | 276 | 286 | 297 | 308 | 319 | 329 | 340 | 352 | 363 | 374 | 385 | 397 | 409 | 420 | 432 | 444 | 530 | 620 | 1195
1/17 | 0.2 | 10 | 20 | 31 | 41 | 51 | 61 | 71 | 82 | 92 | 102 | 112 | 122 | 132 | 142 | 152 | 162 | 173 | 183 | 193 | 203 | 213 | 224 | 234 | 245 | 255 | 266 | 276 | 287 | 298 | 308 | 319 | 330 | 341 | 353 | 364 | 375 | 387 | 398 | 410 | 422 | 434 | 446 | 532 | 624 | 1205
1/18 | 0.2 | 10 | 20 | 31 | 41 | 51 | 61 | 71 | 82 | 92 | 102 | 112 | 122 | 132 | 142 | 152 | 162 | 173 | 183 | 193 | 203 | 214 | 224 | 234 | 245 | 255 | 266 | 277 | 287 | 298 | 309 | 320 | 331 | 342 | 354 | 365 | 377 | 388 | 400 | 412 | 424 | 436 | 448 | 534 | 627 | 1215
1/19 | 0.2 | 10 | 20 | 31 | 41 | 51 | 61 | 71 | 81 | 92 | 102 | 112 | 122 | 132 | 142 | 152 | 162 | 173 | 183 | 193 | 203 | 214 | 224 | 235 | 245 | 256 | 266 | 277 | 288 | 299 | 310 | 321 | 332 | 343 | 355 | 366 | 378 | 390 | 401 | 413 | 425 | 437 | 450 | 537 | 631 | 1225
1/20 | 0.2 | 10 | 20 | 31 | 41 | 51 | 61 | 71 | 81 | 91 | 102 | 112 | 122 | 132 | 142 | 152 | 162 | 173 | 183 | 193 | 204 | 214 | 224 | 235 | 246 | 256 | 267 | 278 | 289 | 300 | 311 | 322 | 333 | 345 | 356 | 368 | 379 | 391 | 403 | 415 | 427 | 439 | 452 | 540 | 635 | 1235
1/21 | 0.2 | 10 | 20 | 31 | 41 | 51 | 61 | 71 | 81 | 91 | 101 | 112 | 122 | 132 | 142 | 152 | 162 | 173 | 183 | 193 | 204 | 214 | 225 | 235 | 246 | 257 | 268 | 278 | 289 | 301 | 312 | 323 | 334 | 346 | 358 | 369 | 381 | 393 | 405 | 417 | 429 | 441 | 454 | 543 | 639 | 1246
1/22 | 0.2 | 10 | 20 | 31 | 41 | 51 | 61 | 71 | 81 | 91 | 101 | 111 | 122 | 132 | 142 | 152 | 162 | 173 | 183 | 194 | 204 | 215 | 225 | 236 | 247 | 257 | 268 | 279 | 290 | 302 | 313 | 324 | 336 | 347 | 359 | 371 | 383 | 395 | 407 | 419 | 431 | 443 | 456 | 546 | 643 | 1256
1/23 | 0.2 | 10 | 20 | 31 | 41 | 51 | 61 | 71 | 81 | 91 | 101 | 111 | 122 | 132 | 142 | 152 | 163 | 173 | 183 | 194 | 204 | 215 | 226 | 236 | 247 | 258 | 269 | 280 | 291 | 303 | 314 | 326 | 337 | 349 | 361 | 373 | 385 | 397 | 409 | 421 | 433 | 446 | 458 | 549 | 647 | 1267
1/24 | 0.2 | 10 | 20 | 30 | 41 | 51 | 61 | 71 | 81 | 91 | 101 | 111 | 122 | 132 | 142 | 152 | 163 | 173 | 184 | 194 | 205 | 215 | 226 | 237 | 248 | 259 | 270 | 281 | 292 | 304 | 315 | 327 | 339 | 350 | 362 | 374 | 386 | 399 | 411 | 423 | 435 | 448 | 461 | 552 | 652 | 1278
1/25 | 0.2 | 10 | 20 | 30 | 40 | 51 | 61 | 71 | 81 | 91 | 101 | 111 | 122 | 132 | 142 | 153 | 163 | 173 | 184 | 195 | 205 | 216 | 227 | 238 | 249 | 260 | 271 | 282 | 294 | 305 | 317 | 328 | 340 | 352 | 364 | 376 | 388 | 401 | 413 | 425 | 438 | 450 | 463 | 556 | 656 | 1290
1/26 | 0.1 | 10 | 20 | 30 | 40 | 51 | 61 | 71 | 81 | 91 | 101 | 111 | 122 | 132 | 142 | 153 | 163 | 174 | 184 | 195 | 206 | 217 | 228 | 239 | 250 | 261 | 272 | 284 | 295 | 307 | 318 | 330 | 342 | 354 | 366 | 378 | 390 | 403 | 415 | 428 | 440 | 453 | 466 | 560 | 661 | 1301
1/27 | 0.1 | 10 | 20 | 30 | 40 | 51 | 61 | 71 | 81 | 91 | 101 | 112 | 122 | 132 | 143 | 153 | 164 | 174 | 185 | 196 | 207 | 217 | 228 | 240 | 251 | 262 | 273 | 285 | 297 | 308 | 320 | 332 | 344 | 356 | 368 | 380 | 393 | 405 | 418 | 430 | 443 | 456 | 469 | 564 | 666 | 1313
1/28 | 0.1 | 10 | 20 | 30 | 40 | 51 | 61 | 71 | 81 | 91 | 102 | 112 | 122 | 133 | 143 | 154 | 164 | 175 | 186 | 196 | 207 | 218 | 229 | 241 | 252 | 263 | 275 | 286 | 298 | 310 | 322 | 334 | 346 | 358 | 370 | 383 | 395 | 407 | 420 | 433 | 446 | 459 | 472 | 568 | 671 | 1325
1/29 | 0.1 | 10 | 20 | 30 | 40 | 51 | 61 | 71 | 81 | 91 | 102 | 112 | 123 | 133 | 144 | 154 | 165 | 176 | 186 | 197 | 208 | 219 | 231 | 242 | 253 | 265 | 276 | 288 | 300 | 312 | 324 | 336 | 348 | 360 | 372 | 385 | 397 | 410 | 423 | 436 | 449 | 462 | 475 | 572 | 676 | 1337
1/30 | 0.1 | 10 | 20 | 30 | 40 | 51 | 61 | 71 | 81 | 92 | 102 | 112 | 123 | 133 | 144 | 155 | 165 | 176 | 187 | 198 | 209 | 220 | 232 | 243 | 255 | 266 | 278 | 290 | 302 | 314 | 326 | 338 | 350 | 362 | 375 | 387 | 400 | 413 | 425 | 438 | 452 | 465 | 478 | 576 | 682 | 1350
1/31 | 0.1 | 10 | 20 | 30 | 41 | 51 | 61 | 71 | 82 | 92 | 102 | 113 | 123 | 134 | 145 | 155 | 166 | 177 | 188 | 199 | 210 | 222 | 233 | 245 | 256 | 268 | 280 | 292 | 304 | 316 | 328 | 340 | 352 | 365 | 377 | 390 | 402 | 415 | 428 | 441 | 455 | 468 | 482 | 581 | 687 | 1362
2/1 | 0.1 | 10 | 20 | 30 | 41 | 51 | 61 | 71 | 82 | 92 | 103 | 113 | 124 | 135 | 145 | 156 | 167 | 178 | 189 | 200 | 212 | 223 | 234 | 246 | 258 | 270 | 281 | 293 | 306 | 318 | 330 | 342 | 355 | 367 | 380 | 392 | 405 | 418 | 431 | 445 | 458 | 471 | 485 | 586 | 693 | 1375
2/2 | 0.1 | 10 | 20 | 31 | 41 | 51 | 61 | 72 | 82 | 93 | 103 | 114 | 124 | 135 | 146 | 157 | 168 | 179 | 190 | 201 | 213 | 224 | 236 | 248 | 259 | 271 | 283 | 295 | 308 | 320 | 332 | 344 | 357 | 370 | 382 | 395 | 408 | 421 | 434 | 448 | 461 | 475 | 489 | 590 | 699 | 1388
2/3 | 0.1 | 10 | 20 | 31 | 41 | 51 | 62 | 72 | 83 | 93 | 104 | 114 | 125 | 136 | 147 | 158 | 169 | 180 | 191 | 203 | 214 | 226 | 238 | 249 | 261 | 273 | 285 | 297 | 310 | 322 | 334 | 347 | 359 | 372 | 385 | 398 | 411 | 424 | 438 | 451 | 465 | 479 | 493 | 595 | 705 | 1401
2/4 | 0.2 | 10 | 20 | 31 | 41 | 51 | 62 | 72 | 83 | 93 | 104 | 115 | 126 | 137 | 148 | 159 | 170 | 181 | 193 | 204 | 216 | 227 | 239 | 251 | 263 | 275 | 287 | 299 | 312 | 324 | 337 | 349 | 362 | 375 | 388 | 401 | 414 | 428 | 441 | 455 | 469 | 483 | 497 | 600 | 711 | 1414
2/5 | 0.2 | 10 | 21 | 31 | 41 | 52 | 62 | 73 | 83 | 94 | 105 | 115 | 126 | 137 | 148 | 160 | 171 | 182 | 194 | 205 | 217 | 229 | 241 | 253 | 265 | 277 | 289 | 302 | 314 | 326 | 339 | 352 | 365 | 378 | 391 | 404 | 417 | 431 | 445 | 458 | 472 | 487 | 501 | 606 | 718 | 1428
2/6 | 0.2 | 10 | 21 | 31 | 41 | 52 | 62 | 73 | 84 | 94 | 105 | 116 | 127 | 138 | 149 | 161 | 172 | 184 | 195 | 207 | 219 | 231 | 243 | 255 | 267 | 279 | 291 | 304 | 316 | 329 | 342 | 354 | 367 | 381 | 394 | 407 | 421 | 434 | 448 | 462 | 476 | 491 | 505 | 611 | 724 | 1441
2/7 | 0.3 | 10 | 21 | 31 | 42 | 52 | 63 | 73 | 84 | 95 | 106 | 117 | 128 | 139 | 150 | 162 | 173 | 185 | 197 | 208 | 220 | 232 | 244 | 257 | 269 | 281 | 293 | 306 | 319 | 331 | 344 | 357 | 370 | 383 | 397 | 410 | 424 | 438 | 452 | 466 | 481 | 495 | 510 | 616 | 731 | 1455
2/8 | 0.3 | 10 | 21 | 31 | 42 | 52 | 63 | 74 | 85 | 96 | 107 | 118 | 129 | 140 | 152 | 163 | 175 | 186 | 198 | 210 | 222 | 234 | 246 | 258 | 271 | 283 | 296 | 308 | 321 | 334 | 347 | 360 | 373 | 387 | 400 | 414 | 428 | 442 | 456 | 470 | 485 | 499 | 514 | 622 | 738 | 1468
2/9 | 0.4 | 10 | 21 | 31 | 42 | 53 | 63 | 74 | 85 | 96 | 107 | 118 | 130 | 141 | 153 | 164 | 176 | 188 | 200 | 212 | 224 | 236 | 248 | 260 | 273 | 285 | 298 | 311 | 323 | 336 | 350 | 363 | 376 | 390 | 403 | 417 | 431 | 445 | 460 | 474 | 489 | 504 | 519 | 627 | 745 | 1482
2/10 | 0.4 | 11 | 21 | 32 | 42 | 53 | 64 | 75 | 86 | 97 | 108 | 119 | 131 | 142 | 154 | 166 | 177 | 189 | 201 | 213 | 225 | 238 | 250 | 262 | 275 | 287 | 300 | 313 | 326 | 339 | 352 | 366 | 379 | 393 | 407 | 421 | 435 | 449 | 464 | 479 | 493 | 508 | 523 | 633 | 752 | 1495
2/11 | 0.5 | 11 | 21 | 32 | 43 | 53 | 64 | 75 | 86 | 98 | 109 | 120 | 132 | 143 | 155 | 167 | 179 | 191 | 203 | 215 | 227 | 239 | 252 | 264 | 277 | 290 | 303 | 316 | 329 | 342 | 355 | 369 | 382 | 396 | 410 | 425 | 439 | 453 | 468 | 483 | 498 | 513 | 528 | 639 | 760 | 1509
2/12 | 0.5 | 11 | 21 | 32 | 43 | 54 | 65 | 76 | 87 | 98 | 110 | 121 | 133 | 145 | 156 | 168 | 180 | 192 | 204 | 217 | 229 | 241 | 254 | 266 | 279 | 292 | 305 | 318 | 331 | 345 | 358 | 372 | 386 | 400 | 414 | 428 | 443 | 458 | 472 | 487 | 502 | 518 | 533 | 645 | 767 | 1523
2/13 | 0.6 | 11 | 21 | 32 | 43 | 54 | 65 | 76 | 88 | 99 | 111 | 122 | 134 | 146 | 158 | 170 | 182 | 194 | 206 | 218 | 231 | 243 | 256 | 269 | 281 | 294 | 308 | 321 | 334 | 348 | 361 | 375 | 389 | 403 | 418 | 432 | 447 | 462 | 477 | 492 | 507 | 522 | 538 | 651 | 775 | 1537
2/14 | 0.7 | 11 | 22 | 32 | 43 | 55 | 66 | 77 | 88 | 100 | 112 | 123 | 135 | 147 | 159 | 171 | 183 | 195 | 208 | 220 | 233 | 245 | 258 | 271 | 284 | 297 | 310 | 323 | 337 | 351 | 365 | 379 | 393 | 407 | 422 | 436 | 451 | 466 | 481 | 496 | 512 | 527 | 543 | 658 | 783 | 1551
2/15 | 0.7 | 11 | 22 | 33 | 44 | 55 | 66 | 78 | 89 | 101 | 113 | 124 | 136 | 148 | 160 | 172 | 185 | 197 | 209 | 222 | 234 | 247 | 260 | 273 | 286 | 299 | 313 | 326 | 340 | 354 | 368 | 382 | 396 | 411 | 426 | 440 | 455 | 470 | 486 | 501 | 516 | 532 | 548 | 664 | 791 | 1566
2/16 | 0.8 | 11 | 22 | 33 | 44 | 56 | 67 | 78 | 90 | 102 | 114 | 125 | 137 | 150 | 162 | 174 | 186 | 199 | 211 | 224 | 236 | 249 | 262 | 275 | 289 | 302 | 315 | 329 | 343 | 357 | 371 | 386 | 400 | 415 | 430 | 445 | 460 | 475 | 490 | 506 | 521 | 537 | 553 | 671 | 799 | 1580
2/17 | 0.9 | 11 | 22 | 33 | 45 | 56 | 68 | 79 | 91 | 103 | 115 | 127 | 139 | 151 | 163 | 175 | 188 | 200 | 213 | 225 | 238 | 251 | 264 | 278 | 291 | 305 | 318 | 332 | 346 | 360 | 375 | 389 | 404 | 419 | 434 | 449 | 464 | 479 | 495 | 510 | 526 | 542 | 558 | 678 | 807 | 1594
2/18 | 1 | 11 | 22 | 34 | 45 | 57 | 68 | 80 | 92 | 104 | 116 | 128 | 140 | 152 | 164 | 177 | 189 | 202 | 214 | 227 | 240 | 253 | 267 | 280 | 294 | 307 | 321 | 335 | 349 | 364 | 378 | 393 | 408 | 423 | 438 | 453 | 468 | 484 | 499 | 515 | 531 | 547 | 564 | 685 | 816 | 1609
2/19 | 1.1 | 11 | 23 | 34 | 45 | 57 | 69 | 81 | 92 | 104 | 117 | 129 | 141 | 153 | 166 | 178 | 191 | 203 | 216 | 229 | 242 | 256 | 269 | 282 | 296 | 310 | 324 | 338 | 353 | 367 | 382 | 397 | 412 | 427 | 442 | 457 | 473 | 488 | 504 | 520 | 536 | 553 | 569 | 692 | 824 | 1624
2/20 | 1.2 | 11 | 23 | 34 | 46 | 58 | 69 | 81 | 93 | 105 | 117 | 130 | 142 | 154 | 167 | 179 | 192 | 205 | 218 | 231 | 244 | 258 | 271 | 285 | 299 | 313 | 327 | 341 | 356 | 371 | 385 | 400 | 415 | 431 | 446 | 461 | 477 | 493 | 509 | 525 | 541 | 558 | 575 | 699 | 832 | 1638
2/21 | 1.3 | 11 | 23 | 35 | 46 | 58 | 70 | 82 | 94 | 106 | 118 | 131 | 143 | 156 | 168 | 181 | 194 | 207 | 220 | 233 | 246 | 260 | 274 | 288 | 302 | 316 | 330 | 345 | 359 | 374 | 389 | 404 | 419 | 435 | 450 | 466 | 482 | 498 | 514 | 530 | 547 | 564 | 581 | 706 | 841 | 1653
2/22 | 1.4 | 12 | 23 | 35 | 47 | 59 | 71 | 83 | 95 | 107 | 119 | 132 | 144 | 157 | 169 | 182 | 195 | 208 | 222 | 235 | 249 | 262 | 276 | 290 | 304 | 319 | 333 | 348 | 363 | 378 | 393 | 408 | 423 | 439 | 454 | 470 | 486 | 502 | 519 | 535 | 552 | 569 | 587 | 713 | 850 | 1668
2/23 | 1.5 | 12 | 23 | 35 | 47 | 59 | 71 | 83 | 95 | 108 | 120 | 133 | 145 | 158 | 171 | 184 | 197 | 210 | 224 | 237 | 251 | 265 | 279 | 293 | 307 | 322 | 336 | 351 | 366 | 381 | 396 | 412 | 427 | 443 | 459 | 475 | 491 | 507 | 524 | 541 | 558 | 575 | 593 | 721 | 859 | 1683
2/24 | 1.6 | 12 | 24 | 35 | 47 | 60 | 72 | 84 | 96 | 109 | 121 | 134 | 146 | 159 | 172 | 185 | 199 | 212 | 225 | 239 | 253 | 267 | 281 | 296 | 310 | 325 | 340 | 355 | 370 | 385 | 400 | 416 | 431 | 447 | 463 | 479 | 496 | 512 | 529 | 546 | 563 | 581 | 599 | 728 | 867 | 1698
2/25 | 1.7 | 12 | 24 | 36 | 48 | 60 | 72 | 84 | 97 | 109 | 122 | 135 | 148 | 161 | 174 | 187 | 200 | 214 | 227 | 241 | 255 | 270 | 284 | 298 | 313 | 328 | 343 | 358 | 373 | 388 | 404 | 420 | 435 | 451 | 468 | 484 | 501 | 517 | 534 | 552 | 569 | 587 | 605 | 736 | 876 | 1713
2/26 | 1.8 | 12 | 24 | 36 | 48 | 60 | 73 | 85 | 98 | 110 | 123 | 136 | 149 | 162 | 175 | 188 | 202 | 216 | 230 | 244 | 258 | 272 | 287 | 301 | 316 | 331 | 346 | 361 | 377 | 392 | 408 | 424 | 440 | 456 | 472 | 489 | 506 | 523 | 540 | 557 | 575 | 593 | 611 | 743 | 886 | 1729
2/27 | 1.9 | 12 | 24 | 36 | 48 | 61 | 73 | 86 | 98 | 111 | 124 | 137 | 150 | 163 | 177 | 190 | 204 | 218 | 232 | 246 | 260 | 275 | 289 | 304 | 319 | 334 | 349 | 365 | 380 | 396 | 412 | 428 | 444 | 460 | 477 | 494 | 511 | 528 | 546 | 563 | 581 | 599 | 618 | 751 | 895 | 1744
2/28 | 2 | 12 | 24 | 36 | 49 | 61 | 74 | 86 | 99 | 112 | 125 | 138 | 151 | 165 | 178 | 192 | 206 | 220 | 234 | 248 | 263 | 277 | 292 | 307 | 322 | 337 | 353 | 368 | 384 | 400 | 416 | 432 | 448 | 465 | 482 | 499 | 516 | 534 | 551 | 569 | 587 | 606 | 624 | 759 | 904 | 1759
2/29 | 2.1 | 12 | 24 | 37 | 49 | 62 | 74 | 87 | 100 | 113 | 126 | 139 | 152 | 166 | 180 | 194 | 208 | 222 | 236 | 251 | 265 | 280 | 295 | 310 | 325 | 341 | 356 | 372 | 388 | 404 | 420 | 436 | 453 | 470 | 487 | 504 | 521 | 539 | 557 | 575 | 593 | 612 | 631 | 767 | 913 | 1774
3/1 | 2.1 | 12 | 25 | 37 | 49 | 62 | 75 | 88 | 101 | 114 | 127 | 140 | 154 | 168 | 181 | 195 | 210 | 224 | 239 | 253 | 268 | 283 | 298 | 313 | 329 | 344 | 360 | 375 | 391 | 408 | 424 | 441 | 457 | 475 | 492 | 509 | 527 | 545 | 563 | 581 | 600 | 619 | 637 | 775 | 923 | 1790
3/2 | 2.2 | 12 | 25 | 37 | 50 | 63 | 75 | 88 | 102 | 115 | 128 | 142 | 155 | 169 | 183 | 197 | 212 | 226 | 241 | 256 | 271 | 286 | 301 | 316 | 332 | 347 | 363 | 379 | 395 | 412 | 428 | 445 | 462 | 480 | 497 | 515 | 533 | 551 | 569 | 588 | 606 | 625 | 644 | 784 | 933 | 1805
3/3 | 2.3 | 12 | 25 | 38 | 50 | 63 | 76 | 89 | 102 | 116 | 129 | 143 | 157 | 171 | 185 | 200 | 214 | 229 | 244 | 258 | 274 | 289 | 304 | 320 | 335 | 351 | 367 | 383 | 400 | 416 | 433 | 450 | 467 | 485 | 503 | 520 | 539 | 557 | 575 | 594 | 613 | 632 | 651 | 792 | 943 | 1821
3/4 | 2.4 | 13 | 25 | 38 | 51 | 64 | 77 | 90 | 103 | 117 | 131 | 145 | 159 | 173 | 187 | 202 | 216 | 231 | 246 | 261 | 276 | 292 | 307 | 323 | 339 | 355 | 371 | 387 | 404 | 421 | 438 | 455 | 472 | 490 | 508 | 526 | 544 | 563 | 582 | 601 | 620 | 639 | 658 | 801 | 952 | 1837
3/5 | 2.5 | 13 | 25 | 38 | 51 | 64 | 78 | 91 | 104 | 118 | 132 | 146 | 160 | 175 | 189 | 204 | 219 | 234 | 249 | 264 | 279 | 295 | 310 | 326 | 342 | 358 | 375 | 391 | 408 | 425 | 442 | 460 | 478 | 496 | 514 | 532 | 550 | 569 | 588 | 607 | 626 | 646 | 666 | 809 | 962 | 1852
3/6 | 2.6 | 13 | 26 | 39 | 52 | 65 | 78 | 92 | 106 | 119 | 133 | 148 | 162 | 177 | 191 | 206 | 221 | 236 | 251 | 267 | 282 | 298 | 313 | 329 | 346 | 362 | 379 | 395 | 413 | 430 | 447 | 465 | 483 | 501 | 519 | 538 | 557 | 575 | 595 | 614 | 633 | 653 | 673 | 818 | 973 | 1868
3/7 | 2.7 | 13 | 26 | 39 | 52 | 66 | 79 | 93 | 107 | 121 | 135 | 149 | 164 | 179 | 193 | 208 | 223 | 239 | 254 | 269 | 285 | 301 | 317 | 333 | 349 | 366 | 383 | 400 | 417 | 435 | 452 | 470 | 488 | 507 | 525 | 544 | 563 | 582 | 601 | 621 | 640 | 660 | 680 | 827 | 983 | 1884
3/8 | 2.9 | 13 | 26 | 39 | 53 | 66 | 80 | 94 | 108 | 122 | 136 | 151 | 166 | 180 | 195 | 210 | 226 | 241 | 256 | 272 | 288 | 304 | 320 | 336 | 353 | 370 | 387 | 404 | 422 | 439 | 457 | 475 | 494 | 512 | 531 | 550 | 569 | 588 | 608 | 627 | 647 | 667 | 688 | 835 | 993 | 1900
3/9 | 3 | 13 | 26 | 40 | 53 | 67 | 81 | 95 | 109 | 123 | 138 | 153 | 167 | 182 | 197 | 213 | 228 | 243 | 259 | 275 | 291 | 307 | 323 | 340 | 357 | 374 | 391 | 409 | 426 | 444 | 462 | 481 | 499 | 518 | 537 | 556 | 575 | 595 | 614 | 634 | 654 | 675 | 695 | 844 | 1003 | 1916
3/10 | 3.1 | 13 | 27 | 40 | 54 | 68 | 82 | 96 | 110 | 125 | 140 | 154 | 169 | 184 | 200 | 215 | 230 | 246 | 262 | 278 | 294 | 310 | 327 | 344 | 361 | 378 | 396 | 413 | 431 | 449 | 468 | 486 | 505 | 524 | 543 | 562 | 582 | 601 | 621 | 641 | 662 | 682 | 703 | 853 | 1013 | 1931
3/11 | 3.2 | 13 | 27 | 41 | 55 | 69 | 83 | 97 | 112 | 126 | 141 | 156 | 171 | 186 | 202 | 217 | 233 | 249 | 265 | 281 | 297 | 314 | 331 | 348 | 365 | 382 | 400 | 418 | 436 | 454 | 473 | 492 | 511 | 530 | 549 | 568 | 588 | 608 | 628 | 648 | 669 | 690 | 711 | 862 | 1024 | 1947
3/12 | 3.4 | 14 | 27 | 41 | 55 | 69 | 84 | 98 | 113 | 128 | 143 | 158 | 173 | 188 | 204 | 219 | 235 | 251 | 267 | 284 | 300 | 317 | 334 | 352 | 369 | 387 | 405 | 423 | 441 | 460 | 478 | 497 | 516 | 536 | 555 | 575 | 595 | 615 | 635 | 656 | 676 | 697 | 718 | 872 | 1034 | 1963
3/13 | 3.5 | 14 | 28 | 42 | 56 | 70 | 85 | 99 | 114 | 129 | 144 | 159 | 175 | 190 | 206 | 222 | 238 | 254 | 270 | 287 | 304 | 321 | 338 | 356 | 373 | 391 | 409 | 428 | 446 | 465 | 484 | 503 | 522 | 542 | 561 | 581 | 601 | 622 | 642 | 663 | 684 | 705 | 726 | 881 | 1044 | 1979
3/14 | 3.7 | 14 | 28 | 42 | 57 | 71 | 86 | 101 | 115 | 131 | 146 | 161 | 177 | 192 | 208 | 224 | 240 | 257 | 273 | 290 | 307 | 324 | 342 | 360 | 377 | 396 | 414 | 432 | 451 | 470 | 489 | 508 | 528 | 548 | 567 | 588 | 608 | 628 | 649 | 670 | 691 | 712 | 734 | 890 | 1054 | 1995
3/15 | 3.9 | 14 | 28 | 43 | 57 | 72 | 87 | 102 | 117 | 132 | 147 | 163 | 178 | 194 | 210 | 226 | 243 | 259 | 276 | 293 | 310 | 328 | 346 | 364 | 382 | 400 | 418 | 437 | 456 | 475 | 494 | 514 | 534 | 554 | 574 | 594 | 614 | 635 | 656 | 677 | 698 | 720 | 742 | 899 | 1065 | 2010
3/16 | 4 | 14 | 29 | 43 | 58 | 73 | 88 | 103 | 118 | 133 | 149 | 164 | 180 | 196 | 212 | 229 | 245 | 262 | 279 | 296 | 314 | 332 | 350 | 368 | 386 | 404 | 423 | 442 | 461 | 480 | 500 | 520 | 540 | 560 | 580 | 600 | 621 | 642 | 663 | 684 | 706 | 728 | 750 | 908 | 1075 | 2026
3/17 | 4.2 | 14 | 29 | 44 | 58 | 73 | 88 | 104 | 119 | 134 | 150 | 166 | 182 | 198 | 214 | 231 | 248 | 265 | 282 | 300 | 317 | 335 | 353 | 372 | 390 | 409 | 428 | 447 | 466 | 486 | 505 | 525 | 545 | 566 | 586 | 607 | 628 | 649 | 670 | 692 | 713 | 735 | 757 | 918 | 1085 | 2041
3/18 | 4.4 | 15 | 29 | 44 | 59 | 74 | 89 | 105 | 120 | 136 | 151 | 167 | 184 | 200 | 217 | 233 | 251 | 268 | 285 | 303 | 321 | 339 | 357 | 376 | 395 | 413 | 433 | 452 | 471 | 491 | 511 | 531 | 551 | 572 | 593 | 613 | 635 | 656 | 677 | 699 | 721 | 743 | 765 | 927 | 1095 | 2057
3/19 | 4.5 | 15 | 30 | 44 | 60 | 75 | 90 | 106 | 121 | 137 | 153 | 169 | 186 | 202 | 219 | 236 | 253 | 271 | 289 | 306 | 325 | 343 | 361 | 380 | 399 | 418 | 437 | 457 | 477 | 496 | 517 | 537 | 557 | 578 | 599 | 620 | 641 | 663 | 685 | 706 | 729 | 751 | 773 | 936 | 1105 | 2072
3/20 | 4.7 | 15 | 30 | 45 | 60 | 75 | 91 | 106 | 122 | 138 | 154 | 171 | 187 | 204 | 221 | 239 | 256 | 274 | 292 | 310 | 328 | 347 | 365 | 384 | 403 | 423 | 442 | 462 | 482 | 502 | 522 | 543 | 563 | 584 | 605 | 627 | 648 | 670 | 692 | 714 | 736 | 759 | 781 | 945 | 1115 | 2087
3/21 | 4.8 | 15 | 30 | 45 | 61 | 76 | 92 | 107 | 123 | 140 | 156 | 173 | 189 | 207 | 224 | 241 | 259 | 277 | 295 | 313 | 332 | 351 | 369 | 389 | 408 | 427 | 447 | 467 | 487 | 507 | 528 | 549 | 569 | 591 | 612 | 633 | 655 | 677 | 699 | 721 | 744 | 767 | 789 | 954 | 1125 | 2103
3/22 | 4.9 | 15 | 30 | 46 | 61 | 77 | 93 | 109 | 125 | 141 | 158 | 175 | 192 | 209 | 226 | 244 | 262 | 280 | 298 | 317 | 336 | 355 | 374 | 393 | 412 | 432 | 452 | 472 | 492 | 513 | 534 | 555 | 576 | 597 | 618 | 640 | 662 | 684 | 706 | 729 | 752 | 775 | 798 | 963 | 1135 | 2118
3/23 | 5.1 | 15 | 31 | 46 | 62 | 77 | 93 | 110 | 126 | 143 | 159 | 177 | 194 | 211 | 229 | 247 | 265 | 283 | 302 | 321 | 339 | 359 | 378 | 397 | 417 | 437 | 457 | 477 | 498 | 519 | 539 | 561 | 582 | 603 | 625 | 647 | 669 | 691 | 714 | 737 | 759 | 783 | 806 | 972 | 1146 | 2133
3/24 | 5.2 | 15 | 31 | 46 | 62 | 78 | 94 | 111 | 127 | 144 | 161 | 179 | 196 | 214 | 232 | 250 | 268 | 287 | 305 | 324 | 343 | 363 | 382 | 402 | 422 | 442 | 462 | 483 | 503 | 524 | 545 | 567 | 588 | 610 | 632 | 654 | 676 | 699 | 721 | 744 | 767 | 791 | 814 | 981 | 1156 | 2149
3/25 | 5.3 | 16 | 31 | 47 | 63 | 79 | 96 | 112 | 129 | 146 | 163 | 181 | 199 | 216 | 235 | 253 | 271 | 290 | 309 | 328 | 347 | 367 | 387 | 406 | 427 | 447 | 467 | 488 | 509 | 530 | 551 | 573 | 595 | 616 | 639 | 661 | 683 | 706 | 729 | 752 | 775 | 799 | 822 | 990 | 1167 | 2164
3/26 | 5.5 | 16 | 31 | 47 | 64 | 80 | 97 | 113 | 131 | 148 | 165 | 183 | 201 | 219 | 237 | 256 | 275 | 293 | 313 | 332 | 351 | 371 | 391 | 411 | 431 | 452 | 473 | 493 | 515 | 536 | 557 | 579 | 601 | 623 | 645 | 668 | 691 | 713 | 737 | 760 | 783 | 807 | 830 | 999 | 1177 | 2179
3/27 | 5.6 | 16 | 32 | 48 | 64 | 81 | 98 | 115 | 132 | 150 | 167 | 185 | 203 | 222 | 240 | 259 | 278 | 297 | 316 | 336 | 355 | 375 | 395 | 416 | 436 | 457 | 478 | 499 | 520 | 542 | 563 | 585 | 607 | 630 | 652 | 675 | 698 | 721 | 744 | 768 | 791 | 815 | 838 | 1009 | 1188 | 2194
3/28 | 5.8 | 16 | 32 | 49 | 65 | 82 | 99 | 116 | 134 | 152 | 170 | 188 | 206 | 224 | 243 | 262 | 281 | 300 | 320 | 340 | 360 | 380 | 400 | 420 | 441 | 462 | 483 | 504 | 526 | 548 | 570 | 592 | 614 | 636 | 659 | 682 | 705 | 728 | 752 | 775 | 799 | 823 | 847 | 1018 | 1198 | 2209
3/29 | 6 | 16 | 33 | 49 | 66 | 83 | 100 | 118 | 136 | 154 | 172 | 190 | 208 | 227 | 246 | 265 | 284 | 304 | 324 | 344 | 364 | 384 | 404 | 425 | 446 | 467 | 488 | 510 | 532 | 554 | 576 | 598 | 620 | 643 | 666 | 689 | 712 | 736 | 759 | 783 | 807 | 831 | 855 | 1027 | 1209 | 2225
3/30 | 6.2 | 16 | 33 | 50 | 67 | 84 | 102 | 119 | 137 | 155 | 174 | 192 | 211 | 230 | 249 | 268 | 288 | 307 | 327 | 347 | 368 | 388 | 409 | 430 | 451 | 472 | 494 | 515 | 537 | 559 | 582 | 604 | 627 | 650 | 673 | 696 | 720 | 743 | 767 | 790 | 814 | 838 | 862 | 1036 | 1219 | 2240
3/31 | 6.4 | 17 | 33 | 51 | 68 | 85 | 103 | 121 | 139 | 157 | 176 | 195 | 213 | 233 | 252 | 271 | 291 | 311 | 331 | 351 | 372 | 393 | 413 | 435 | 456 | 477 | 499 | 521 | 543 | 565 | 588 | 611 | 633 | 657 | 680 | 703 | 727 | 750 | 774 | 798 | 822 | 846 | 870 | 1045 | 1229 | 2254
4/1 | 6.6 | 17 | 34 | 51 | 69 | 86 | 104 | 122 | 141 | 159 | 178 | 197 | 216 | 235 | 255 | 274 | 294 | 314 | 335 | 355 | 376 | 397 | 418 | 439 | 461 | 482 | 504 | 526 | 549 | 571 | 594 | 617 | 640 | 663 | 687 | 710 | 734 | 757 | 781 | 805 | 829 | 854 | 878 | 1055 | 1240 | 2269
4/2 | 6.8 | 17 | 34 | 52 | 70 | 88 | 106 | 124 | 142 | 161 | 180 | 199 | 218 | 238 | 258 | 278 | 298 | 318 | 338 | 359 | 380 | 401 | 422 | 444 | 466 | 488 | 510 | 532 | 554 | 577 | 600 | 623 | 646 | 670 | 693 | 717 | 741 | 765 | 789 | 813 | 837 | 861 | 886 | 1064 | 1250 | 2284
4/3 | 7.1 | 17 | 35 | 53 | 70 | 89 | 107 | 125 | 144 | 163 | 182 | 201 | 221 | 241 | 260 | 281 | 301 | 321 | 342 | 363 | 384 | 405 | 427 | 449 | 470 | 493 | 515 | 537 | 560 | 583 | 606 | 629 | 653 | 676 | 700 | 724 | 747 | 771 | 796 | 820 | 844 | 869 | 894 | 1073 | 1260 | 2299
4/4 | 7.3 | 18 | 35 | 53 | 71 | 90 | 108 | 127 | 146 | 165 | 184 | 204 | 223 | 243 | 263 | 284 | 304 | 325 | 346 | 367 | 388 | 410 | 431 | 453 | 475 | 498 | 520 | 543 | 566 | 589 | 612 | 635 | 659 | 682 | 706 | 730 | 754 | 778 | 803 | 827 | 852 | 876 | 901 | 1082 | 1270 | 2313
4/5 | 7.5 | 18 | 36 | 54 | 72 | 91 | 109 | 128 | 147 | 167 | 186 | 206 | 226 | 246 | 266 | 287 | 307 | 328 | 349 | 371 | 392 | 414 | 436 | 458 | 480 | 503 | 525 | 548 | 571 | 594 | 618 | 641 | 665 | 689 | 713 | 737 | 761 | 785 | 809 | 834 | 859 | 884 | 909 | 1091 | 1281 | 2328
4/6 | 7.7 | 18 | 36 | 54 | 73 | 92 | 110 | 130 | 149 | 168 | 188 | 208 | 228 | 248 | 269 | 290 | 310 | 332 | 353 | 374 | 396 | 418 | 440 | 462 | 485 | 508 | 530 | 554 | 577 | 600 | 624 | 647 | 671 | 695 | 719 | 743 | 767 | 792 | 816 | 841 | 866 | 891 | 917 | 1100 | 1291 | 2342
4/7 | 7.9 | 18 | 36 | 55 | 74 | 93 | 112 | 131 | 150 | 170 | 190 | 210 | 230 | 251 | 272 | 293 | 314 | 335 | 356 | 378 | 400 | 422 | 444 | 467 | 490 | 513 | 536 | 559 | 582 | 606 | 629 | 653 | 677 | 701 | 725 | 749 | 774 | 798 | 823 | 848 | 873 | 899 | 924 | 1109 | 1301 | 2356
4/8 | 8.1 | 18 | 37 | 56 | 74 | 94 | 113 | 132 | 152 | 172 | 192 | 212 | 233 | 254 | 274 | 296 | 317 | 338 | 360 | 382 | 404 | 426 | 449 | 472 | 494 | 518 | 541 | 564 | 588 | 611 | 635 | 659 | 683 | 707 | 731 | 756 | 780 | 805 | 830 | 855 | 881 | 906 | 932 | 1117 | 1311 | 2371
4/9 | 8.3 | 19 | 37 | 56 | 75 | 95 | 114 | 134 | 154 | 174 | 194 | 215 | 235 | 256 | 277 | 299 | 320 | 342 | 364 | 386 | 408 | 431 | 453 | 476 | 499 | 522 | 546 | 569 | 593 | 617 | 641 | 665 | 689 | 713 | 737 | 762 | 787 | 812 | 837 | 862 | 888 | 914 | 940 | 1126 | 1320 | 2385
4/10 | 8.5 | 19 | 38 | 57 | 76 | 96 | 115 | 135 | 155 | 176 | 196 | 217 | 238 | 259 | 280 | 302 | 323 | 345 | 367 | 390 | 412 | 435 | 458 | 481 | 504 | 527 | 551 | 574 | 598 | 622 | 646 | 670 | 695 | 719 | 744 | 768 | 793 | 819 | 844 | 870 | 895 | 921 | 947 | 1135 | 1330 | 2399
4/11 | 8.7 | 19 | 38 | 57 | 77 | 97 | 116 | 137 | 157 | 177 | 198 | 219 | 240 | 261 | 283 | 305 | 326 | 349 | 371 | 393 | 416 | 439 | 462 | 485 | 509 | 532 | 556 | 580 | 603 | 627 | 652 | 676 | 700 | 725 | 750 | 775 | 800 | 825 | 851 | 877 | 903 | 929 | 955 | 1144 | 1340 | 2413
4/12 | 8.9 | 19 | 38 | 58 | 78 | 98 | 118 | 138 | 158 | 179 | 200 | 221 | 242 | 264 | 286 | 308 | 330 | 352 | 374 | 397 | 420 | 443 | 466 | 490 | 513 | 537 | 561 | 585 | 609 | 633 | 657 | 681 | 706 | 731 | 756 | 781 | 806 | 832 | 858 | 884 | 910 | 936 | 963 | 1152 | 1350 | 2427
4/13 | 9.1 | 19 | 39 | 59 | 78 | 99 | 119 | 139 | 160 | 181 | 202 | 223 | 245 | 267 | 288 | 311 | 333 | 355 | 378 | 401 | 424 | 447 | 471 | 494 | 518 | 542 | 565 | 589 | 614 | 638 | 662 | 687 | 712 | 737 | 762 | 787 | 813 | 839 | 865 | 891 | 917 | 943 | 970 | 1161 | 1360 | 2440
4/14 | 9.3 | 20 | 39 | 59 | 79 | 100 | 120 | 141 | 162 | 183 | 204 | 226 | 247 | 269 | 291 | 314 | 336 | 359 | 382 | 405 | 428 | 451 | 475 | 498 | 522 | 546 | 570 | 594 | 619 | 643 | 668 | 692 | 717 | 743 | 768 | 794 | 819 | 845 | 871 | 898 | 924 | 951 | 978 | 1170 | 1369 | 2454
4/15 | 9.5 | 20 | 40 | 60 | 80 | 101 | 121 | 142 | 163 | 185 | 206 | 228 | 250 | 272 | 294 | 317 | 339 | 362 | 385 | 408 | 432 | 455 | 479 | 503 | 527 | 551 | 575 | 599 | 623 | 648 | 673 | 698 | 723 | 748 | 774 | 800 | 826 | 852 | 878 | 905 | 931 | 958 | 985 | 1178 | 1379 | 2468
4/16 | 9.7 | 20 | 40 | 60 | 81 | 102 | 122 | 144 | 165 | 186 | 208 | 230 | 252 | 274 | 297 | 320 | 342 | 366 | 389 | 412 | 436 | 459 | 483 | 507 | 531 | 555 | 579 | 604 | 628 | 653 | 678 | 703 | 729 | 754 | 780 | 806 | 832 | 858 | 885 | 912 | 938 | 965 | 993 | 1187 | 1388 | 2481
4/17 | 9.9 | 20 | 40 | 61 | 82 | 103 | 124 | 145 | 166 | 188 | 210 | 232 | 254 | 277 | 300 | 323 | 346 | 369 | 392 | 416 | 439 | 463 | 487 | 511 | 535 | 559 | 584 | 608 | 633 | 658 | 683 | 709 | 734 | 760 | 786 | 812 | 839 | 865 | 892 | 919 | 946 | 973 | 1000 | 1195 | 1398 | 2495
4/18 | 10.1 | 20 | 41 | 62 | 82 | 104 | 125 | 146 | 168 | 190 | 212 | 234 | 257 | 280 | 302 | 326 | 349 | 372 | 396 | 419 | 443 | 467 | 491 | 515 | 539 | 564 | 588 | 613 | 638 | 663 | 689 | 714 | 740 | 766 | 792 | 818 | 845 | 872 | 898 | 925 | 953 | 980 | 1007 | 1204 | 1407 | 2508
4/19 | 10.3 | 21 | 41 | 62 | 83 | 105 | 126 | 148 | 170 | 192 | 214 | 237 | 259 | 282 | 305 | 328 | 352 | 375 | 399 | 423 | 447 | 471 | 495 | 519 | 543 | 568 | 593 | 618 | 643 | 668 | 694 | 720 | 746 | 772 | 798 | 825 | 851 | 878 | 905 | 932 | 960 | 987 | 1015 | 1212 | 1416 | 2521
4/20 | 10.5 | 21 | 42 | 63 | 84 | 106 | 127 | 149 | 171 | 194 | 216 | 239 | 262 | 285 | 308 | 331 | 355 | 378 | 402 | 426 | 450 | 474 | 499 | 523 | 548 | 572 | 597 | 623 | 648 | 674 | 699 | 725 | 751 | 778 | 804 | 831 | 858 | 885 | 912 | 939 | 966 | 994 | 1022 | 1220 | 1425 | 2535
4/21 | 10.7 | 21 | 42 | 63 | 85 | 107 | 128 | 151 | 173 | 195 | 218 | 241 | 264 | 287 | 311 | 334 | 358 | 382 | 405 | 429 | 454 | 478 | 502 | 527 | 552 | 577 | 602 | 627 | 653 | 679 | 705 | 731 | 757 | 783 | 810 | 837 | 864 | 891 | 918 | 946 | 973 | 1001 | 1029 | 1229 | 1434 | 2548
4/22 | 10.9 | 21 | 42 | 64 | 86 | 108 | 130 | 152 | 174 | 197 | 220 | 243 | 266 | 290 | 313 | 337 | 361 | 385 | 409 | 433 | 457 | 481 | 506 | 531 | 556 | 581 | 606 | 632 | 658 | 684 | 710 | 736 | 763 | 789 | 816 | 843 | 870 | 897 | 925 | 952 | 980 | 1008 | 1036 | 1237 | 1443 | 2561
4/23 | 11.1 | 21 | 43 | 65 | 86 | 109 | 131 | 153 | 176 | 199 | 222 | 245 | 269 | 292 | 316 | 340 | 363 | 387 | 412 | 436 | 460 | 485 | 510 | 535 | 560 | 585 | 611 | 637 | 663 | 689 | 715 | 741 | 768 | 795 | 822 | 849 | 876 | 904 | 931 | 959 | 987 | 1015 | 1043 | 1245 | 1452 | 2575
4/24 | 11.3 | 22 | 43 | 65 | 87 | 110 | 132 | 155 | 178 | 201 | 224 | 247 | 271 | 294 | 318 | 342 | 366 | 390 | 415 | 439 | 464 | 488 | 513 | 539 | 564 | 590 | 615 | 641 | 667 | 694 | 720 | 747 | 774 | 801 | 828 | 855 | 882 | 910 | 938 | 966 | 994 | 1022 | 1050 | 1253 | 1461 | 2588
4/25 | 11.5 | 22 | 44 | 66 | 88 | 111 | 133 | 156 | 179 | 202 | 226 | 249 | 273 | 297 | 321 | 345 | 369 | 393 | 417 | 442 | 467 | 492 | 517 | 542 | 568 | 594 | 620 | 646 | 672 | 699 | 725 | 752 | 779 | 806 | 834 | 861 | 889 | 916 | 944 | 972 | 1000 | 1029 | 1057 | 1261 | 1469 | 2601
4/26 | 11.7 | 22 | 44 | 66 | 89 | 112 | 134 | 158 | 181 | 204 | 228 | 251 | 275 | 299 | 323 | 347 | 371 | 396 | 420 | 445 | 470 | 495 | 521 | 546 | 572 | 598 | 624 | 650 | 677 | 704 | 730 | 757 | 785 | 812 | 839 | 867 | 895 | 922 | 951 | 979 | 1007 | 1036 | 1064 | 1269 | 1478 | 2614
4/27 | 11.9 | 22 | 44 | 67 | 90 | 113 | 136 | 159 | 182 | 206 | 229 | 253 | 277 | 301 | 325 | 349 | 374 | 398 | 423 | 448 | 473 | 499 | 524 | 550 | 576 | 602 | 629 | 655 | 682 | 709 | 736 | 763 | 790 | 817 | 845 | 873 | 901 | 929 | 957 | 985 | 1014 | 1042 | 1071 | 1276 | 1486 | 2628
4/28 | 12.1 | 22 | 45 | 68 | 90 | 114 | 137 | 160 | 184 | 207 | 231 | 255 | 279 | 303 | 327 | 352 | 376 | 401 | 426 | 451 | 477 | 502 | 528 | 554 | 580 | 606 | 633 | 660 | 686 | 713 | 741 | 768 | 795 | 823 | 851 | 878 | 907 | 935 | 963 | 992 | 1020 | 1049 | 1078 | 1284 | 1495 | 2641
4/29 | 12.3 | 23 | 45 | 68 | 91 | 114 | 138 | 161 | 185 | 209 | 233 | 257 | 281 | 305 | 329 | 354 | 379 | 404 | 429 | 454 | 480 | 506 | 532 | 558 | 584 | 611 | 637 | 664 | 691 | 718 | 746 | 773 | 801 | 828 | 856 | 884 | 912 | 941 | 969 | 998 | 1027 | 1056 | 1085 | 1291 | 1503 | 2654
4/30 | 12.5 | 23 | 46 | 69 | 92 | 115 | 139 | 162 | 186 | 210 | 234 | 258 | 283 | 307 | 332 | 356 | 381 | 407 | 432 | 458 | 483 | 509 | 535 | 562 | 588 | 615 | 642 | 669 | 696 | 723 | 750 | 778 | 806 | 834 | 862 | 890 | 918 | 947 | 976 | 1004 | 1033 | 1062 | 1092 | 1299 | 1511 | 2667
5/1 | 12.7 | 23 | 46 | 69 | 93 | 116 | 140 | 164 | 187 | 211 | 236 | 260 | 284 | 309 | 334 | 359 | 384 | 409 | 435 | 461 | 487 | 513 | 539 | 565 | 592 | 619 | 646 | 673 | 700 | 728 | 755 | 783 | 811 | 839 | 867 | 896 | 924 | 953 | 982 | 1011 | 1040 | 1069 | 1098 | 1306 | 1519 | 2679
5/2 | 12.9 | 23 | 46 | 70 | 93 | 117 | 141 | 165 | 189 | 213 | 237 | 261 | 286 | 311 | 336 | 361 | 386 | 412 | 438 | 464 | 490 | 516 | 543 | 569 | 596 | 623 | 650 | 677 | 705 | 732 | 760 | 788 | 816 | 844 | 873 | 901 | 930 | 959 | 988 | 1017 | 1046 | 1075 | 1105 | 1313 | 1527 | 2692
5/3 | 13.1 | 23 | 47 | 70 | 94 | 118 | 141 | 165 | 190 | 214 | 238 | 263 | 288 | 313 | 338 | 363 | 389 | 415 | 441 | 467 | 493 | 519 | 546 | 573 | 600 | 627 | 654 | 682 | 709 | 737 | 765 | 793 | 821 | 850 | 878 | 907 | 936 | 965 | 994 | 1023 | 1052 | 1082 | 1111 | 1320 | 1535 | 2704
5/4 | 13.2 | 23 | 47 | 71 | 94 | 118 | 142 | 166 | 191 | 215 | 240 | 264 | 289 | 315 | 340 | 366 | 391 | 417 | 443 | 470 | 496 | 523 | 550 | 577 | 604 | 631 | 659 | 686 | 714 | 742 | 770 | 798 | 826 | 855 | 884 | 912 | 941 | 970 | 1000 | 1029 | 1058 | 1088 | 1117 | 1328 | 1543 | 2717
5/5 | 13.4 | 24 | 47 | 71 | 95 | 119 | 143 | 167 | 192 | 216 | 241 | 266 | 291 | 317 | 342 | 368 | 394 | 420 | 446 | 473 | 500 | 526 | 553 | 580 | 608 | 635 | 663 | 690 | 718 | 746 | 775 | 803 | 832 | 860 | 889 | 918 | 947 | 976 | 1006 | 1035 | 1064 | 1094 | 1124 | 1335 | 1551 | 2729
5/6 | 13.5 | 24 | 47 | 71 | 95 | 119 | 144 | 168 | 193 | 218 | 243 | 268 | 293 | 319 | 345 | 370 | 397 | 423 | 449 | 476 | 503 | 530 | 557 | 584 | 612 | 639 | 667 | 695 | 723 | 751 | 780 | 808 | 837 | 866 | 894 | 924 | 953 | 982 | 1011 | 1041 | 1071 | 1100 | 1130 | 1342 | 1559 | 2741
5/7 | 13.6 | 24 | 48 | 72 | 96 | 120 | 145 | 169 | 194 | 219 | 244 | 270 | 295 | 321 | 347 | 373 | 399 | 426 | 452 | 479 | 506 | 533 | 561 | 588 | 616 | 643 | 671 | 699 | 728 | 756 | 784 | 813 | 842 | 871 | 900 | 929 | 958 | 988 | 1017 | 1047 | 1077 | 1106 | 1136 | 1349 | 1567 | 2753
5/8 | 13.8 | 24 | 48 | 72 | 96 | 121 | 145 | 170 | 195 | 220 | 246 | 271 | 297 | 323 | 349 | 375 | 402 | 429 | 455 | 482 | 510 | 537 | 564 | 592 | 620 | 647 | 676 | 704 | 732 | 761 | 789 | 818 | 847 | 876 | 905 | 935 | 964 | 994 | 1023 | 1053 | 1083 | 1113 | 1143 | 1356 | 1575 | 2765
5/9 | 13.9 | 24 | 48 | 72 | 97 | 121 | 146 | 171 | 196 | 222 | 247 | 273 | 299 | 325 | 352 | 378 | 405 | 432 | 459 | 486 | 513 | 540 | 568 | 596 | 624 | 652 | 680 | 708 | 737 | 765 | 794 | 823 | 852 | 881 | 911 | 940 | 970 | 999 | 1029 | 1059 | 1089 | 1119 | 1149 | 1363 | 1583 | 2777
5/10 | 14 | 24 | 48 | 73 | 97 | 122 | 147 | 172 | 198 | 223 | 249 | 275 | 301 | 328 | 354 | 381 | 408 | 435 | 462 | 489 | 516 | 544 | 572 | 600 | 628 | 656 | 684 | 713 | 741 | 770 | 799 | 828 | 857 | 887 | 916 | 946 | 975 | 1005 | 1035 | 1065 | 1095 | 1125 | 1155 | 1370 | 1591 | 2788
5/11 | 14.1 | 24 | 49 | 73 | 98 | 123 | 148 | 174 | 199 | 225 | 251 | 277 | 303 | 330 | 357 | 383 | 410 | 438 | 465 | 492 | 520 | 548 | 575 | 604 | 632 | 660 | 689 | 717 | 746 | 775 | 804 | 833 | 863 | 892 | 922 | 951 | 981 | 1011 | 1041 | 1071 | 1101 | 1131 | 1161 | 1377 | 1599 | 2800
5/12 | 14.3 | 24 | 49 | 74 | 99 | 124 | 149 | 175 | 201 | 227 | 253 | 279 | 306 | 332 | 359 | 386 | 413 | 441 | 468 | 496 | 523 | 551 | 579 | 607 | 636 | 664 | 693 | 722 | 751 | 780 | 809 | 838 | 868 | 897 | 927 | 957 | 986 | 1016 | 1046 | 1076 | 1107 | 1137 | 1167 | 1384 | 1607 | 2811
5/13 | 14.4 | 25 | 49 | 74 | 100 | 125 | 151 | 176 | 202 | 228 | 255 | 281 | 308 | 335 | 362 | 389 | 416 | 444 | 471 | 499 | 527 | 555 | 583 | 611 | 640 | 669 | 697 | 726 | 755 | 785 | 814 | 843 | 873 | 902 | 932 | 962 | 992 | 1022 | 1052 | 1082 | 1113 | 1143 | 1174 | 1391 | 1615 | 2822
5/14 | 14.6 | 25 | 50 | 75 | 100 | 126 | 152 | 178 | 204 | 230 | 257 | 283 | 310 | 337 | 364 | 392 | 419 | 447 | 474 | 502 | 530 | 558 | 587 | 615 | 644 | 673 | 702 | 731 | 760 | 789 | 819 | 848 | 878 | 908 | 937 | 967 | 997 | 1027 | 1058 | 1088 | 1118 | 1149 | 1180 | 1398 | 1623 | 2833
5/15 | 14.8 | 25 | 50 | 76 | 101 | 127 | 153 | 179 | 205 | 232 | 259 | 285 | 312 | 339 | 367 | 394 | 422 | 449 | 477 | 505 | 534 | 562 | 591 | 619 | 648 | 677 | 706 | 735 | 765 | 794 | 823 | 853 | 883 | 913 | 942 | 972 | 1003 | 1033 | 1063 | 1094 | 1124 | 1155 | 1186 | 1405 | 1630 | 2843
5/16 | 15 | 25 | 51 | 76 | 102 | 128 | 154 | 180 | 207 | 234 | 260 | 287 | 314 | 342 | 369 | 397 | 424 | 452 | 480 | 509 | 537 | 566 | 594 | 623 | 652 | 681 | 710 | 740 | 769 | 798 | 828 | 858 | 888 | 917 | 947 | 978 | 1008 | 1038 | 1069 | 1099 | 1130 | 1161 | 1192 | 1412 | 1638 | 2854
5/17 | 15.2 | 25 | 51 | 77 | 103 | 129 | 155 | 182 | 208 | 235 | 262 | 289 | 317 | 344 | 372 | 399 | 427 | 455 | 483 | 512 | 540 | 569 | 598 | 627 | 656 | 685 | 714 | 744 | 773 | 803 | 833 | 862 | 892 | 922 | 952 | 983 | 1013 | 1043 | 1074 | 1105 | 1136 | 1167 | 1198 | 1419 | 1646 | 2864
5/18 | 15.4 | 26 | 51 | 77 | 103 | 130 | 156 | 183 | 210 | 237 | 264 | 291 | 319 | 346 | 374 | 402 | 430 | 458 | 486 | 515 | 544 | 572 | 601 | 630 | 660 | 689 | 718 | 748 | 777 | 807 | 837 | 867 | 897 | 927 | 957 | 988 | 1018 | 1049 | 1079 | 1110 | 1141 | 1172 | 1203 | 1425 | 1653 | 2873
5/19 | 15.6 | 26 | 52 | 78 | 104 | 131 | 157 | 184 | 211 | 238 | 266 | 293 | 321 | 348 | 376 | 404 | 432 | 461 | 489 | 518 | 547 | 576 | 605 | 634 | 663 | 693 | 722 | 752 | 782 | 811 | 841 | 871 | 901 | 932 | 962 | 992 | 1023 | 1054 | 1085 | 1116 | 1147 | 1178 | 1209 | 1432 | 1661 | 2883
5/20 | 15.8 | 26 | 52 | 78 | 105 | 132 | 158 | 185 | 212 | 240 | 267 | 295 | 322 | 350 | 378 | 407 | 435 | 464 | 492 | 521 | 550 | 579 | 608 | 638 | 667 | 696 | 726 | 756 | 786 | 815 | 845 | 876 | 906 | 936 | 967 | 997 | 1028 | 1059 | 1090 | 1121 | 1152 | 1183 | 1215 | 1439 | 1668 | 2892
5/21 | 15.9 | 26 | 52 | 79 | 106 | 132 | 159 | 187 | 214 | 241 | 269 | 297 | 324 | 353 | 381 | 409 | 438 | 466 | 495 | 524 | 553 | 582 | 612 | 641 | 671 | 700 | 730 | 760 | 790 | 820 | 850 | 880 | 910 | 941 | 971 | 1002 | 1033 | 1064 | 1095 | 1126 | 1157 | 1189 | 1221 | 1445 | 1675 | 2901
5/22 | 16.1 | 26 | 53 | 80 | 106 | 133 | 160 | 188 | 215 | 243 | 270 | 298 | 326 | 355 | 383 | 412 | 440 | 469 | 498 | 527 | 556 | 586 | 615 | 644 | 674 | 704 | 734 | 763 | 793 | 824 | 854 | 884 | 915 | 945 | 976 | 1007 | 1038 | 1069 | 1100 | 1131 | 1163 | 1194 | 1226 | 1451 | 1682 | 2910
5/23 | 16.3 | 27 | 53 | 80 | 107 | 134 | 161 | 189 | 216 | 244 | 272 | 300 | 328 | 357 | 385 | 414 | 443 | 472 | 501 | 530 | 559 | 589 | 618 | 648 | 677 | 707 | 737 | 767 | 797 | 827 | 858 | 888 | 919 | 950 | 980 | 1011 | 1043 | 1074 | 1105 | 1137 | 1168 | 1200 | 1232 | 1458 | 1690 | 2918
5/24 | 16.5 | 27 | 54 | 81 | 108 | 135 | 162 | 190 | 218 | 246 | 274 | 302 | 330 | 359 | 387 | 416 | 445 | 474 | 503 | 533 | 562 | 592 | 621 | 651 | 681 | 711 | 741 | 771 | 801 | 831 | 862 | 892 | 923 | 954 | 985 | 1016 | 1047 | 1079 | 1110 | 1142 | 1173 | 1205 | 1237 | 1464 | 1697 | 2926
5/25 | 16.7 | 27 | 54 | 81 | 108 | 136 | 163 | 191 | 219 | 247 | 275 | 304 | 332 | 361 | 390 | 418 | 448 | 477 | 506 | 535 | 565 | 595 | 624 | 654 | 684 | 714 | 744 | 774 | 805 | 835 | 866 | 896 | 927 | 958 | 989 | 1021 | 1052 | 1083 | 1115 | 1147 | 1178 | 1210 | 1243 | 1470 | 1704 | 2934
5/26 | 16.8 | 27 | 54 | 81 | 109 | 136 | 164 | 192 | 220 | 248 | 277 | 305 | 334 | 363 | 392 | 421 | 450 | 479 | 509 | 538 | 568 | 597 | 627 | 657 | 687 | 717 | 747 | 778 | 808 | 839 | 870 | 900 | 931 | 963 | 994 | 1025 | 1057 | 1088 | 1120 | 1152 | 1184 | 1216 | 1248 | 1476 | 1711 | 2942
5/27 | 17 | 27 | 54 | 82 | 109 | 137 | 165 | 193 | 221 | 250 | 278 | 307 | 336 | 365 | 394 | 423 | 452 | 482 | 511 | 541 | 570 | 600 | 630 | 660 | 690 | 720 | 751 | 781 | 812 | 843 | 873 | 904 | 936 | 967 | 998 | 1030 | 1061 | 1093 | 1125 | 1157 | 1189 | 1221 | 1253 | 1483 | 1718 | 2949
5/28 | 17.1 | 27 | 55 | 82 | 110 | 138 | 166 | 194 | 223 | 251 | 280 | 309 | 338 | 367 | 396 | 425 | 455 | 484 | 514 | 543 | 573 | 603 | 633 | 663 | 693 | 724 | 754 | 785 | 816 | 846 | 877 | 908 | 940 | 971 | 1002 | 1034 | 1066 | 1098 | 1130 | 1162 | 1194 | 1226 | 1259 | 1489 | 1726 | 2956
5/29 | 17.3 | 27 | 55 | 83 | 111 | 139 | 167 | 195 | 224 | 253 | 281 | 310 | 339 | 369 | 398 | 427 | 457 | 486 | 516 | 546 | 576 | 606 | 636 | 666 | 696 | 727 | 758 | 788 | 819 | 850 | 881 | 912 | 944 | 975 | 1007 | 1038 | 1070 | 1102 | 1134 | 1167 | 1199 | 1231 | 1264 | 1495 | 1733 | 2963
5/30 | 17.4 | 28 | 55 | 83 | 111 | 140 | 168 | 196 | 225 | 254 | 283 | 312 | 341 | 370 | 400 | 429 | 459 | 489 | 518 | 548 | 578 | 608 | 639 | 669 | 700 | 730 | 761 | 792 | 823 | 854 | 885 | 916 | 948 | 979 | 1011 | 1043 | 1075 | 1107 | 1139 | 1171 | 1204 | 1236 | 1269 | 1501 | 1740 | 2970
5/31 | 17.6 | 28 | 56 | 84 | 112 | 140 | 169 | 198 | 226 | 255 | 284 | 314 | 343 | 372 | 402 | 431 | 461 | 491 | 521 | 551 | 581 | 611 | 641 | 672 | 703 | 733 | 764 | 795 | 826 | 857 | 889 | 920 | 952 | 983 | 1015 | 1047 | 1079 | 1112 | 1144 | 1176 | 1209 | 1241 | 1274 | 1507 | 1748 | 2976
6/1 | 17.7 | 28 | 56 | 84 | 113 | 141 | 170 | 199 | 228 | 257 | 286 | 315 | 345 | 374 | 404 | 433 | 463 | 493 | 523 | 553 | 583 | 614 | 644 | 675 | 706 | 736 | 767 | 798 | 830 | 861 | 892 | 924 | 956 | 988 | 1020 | 1052 | 1084 | 1116 | 1149 | 1181 | 1214 | 1246 | 1279 | 1513 | 1755 | 2982
6/2 | 17.9 | 28 | 56 | 85 | 113 | 142 | 171 | 200 | 229 | 258 | 287 | 317 | 346 | 376 | 405 | 435 | 465 | 495 | 525 | 555 | 586 | 616 | 647 | 678 | 708 | 739 | 771 | 802 | 833 | 865 | 896 | 928 | 960 | 992 | 1024 | 1056 | 1088 | 1121 | 1153 | 1186 | 1219 | 1251 | 1284 | 1519 | 1762 | 2988
6/3 | 18.1 | 28 | 57 | 85 | 114 | 143 | 172 | 201 | 230 | 259 | 289 | 318 | 348 | 377 | 407 | 437 | 467 | 497 | 527 | 558 | 588 | 619 | 650 | 680 | 711 | 742 | 774 | 805 | 836 | 868 | 900 | 932 | 964 | 996 | 1028 | 1060 | 1093 | 1125 | 1158 | 1190 | 1223 | 1256 | 1289 | 1525 | 1769 | 2993
6/4 | 18.2 | 28 | 57 | 86 | 114 | 143 | 172 | 202 | 231 | 260 | 290 | 319 | 349 | 379 | 409 | 439 | 469 | 499 | 530 | 560 | 591 | 621 | 652 | 683 | 714 | 745 | 777 | 808 | 840 | 872 | 903 | 935 | 967 | 1000 | 1032 | 1064 | 1097 | 1129 | 1162 | 1195 | 1228 | 1261 | 1294 | 1532 | 1777 | 2999
6/5 | 18.4 | 29 | 57 | 86 | 115 | 144 | 173 | 203 | 232 | 261 | 291 | 321 | 351 | 380 | 410 | 441 | 471 | 501 | 532 | 562 | 593 | 624 | 655 | 686 | 717 | 748 | 780 | 811 | 843 | 875 | 907 | 939 | 971 | 1004 | 1036 | 1068 | 1101 | 1134 | 1167 | 1200 | 1233 | 1266 | 1299 | 1538 | 1784 | 3003
6/6 | 18.5 | 29 | 58 | 86 | 116 | 145 | 174 | 203 | 233 | 263 | 292 | 322 | 352 | 382 | 412 | 442 | 473 | 503 | 534 | 564 | 595 | 626 | 657 | 689 | 720 | 751 | 783 | 815 | 846 | 878 | 911 | 943 | 975 | 1007 | 1040 | 1073 | 1105 | 1138 | 1171 | 1204 | 1238 | 1271 | 1304 | 1544 | 1791 | 3008
6/7 | 18.7 | 29 | 58 | 87 | 116 | 145 | 175 | 204 | 234 | 264 | 293 | 323 | 353 | 383 | 414 | 444 | 474 | 505 | 536 | 567 | 598 | 629 | 660 | 691 | 723 | 754 | 786 | 818 | 850 | 882 | 914 | 946 | 979 | 1011 | 1044 | 1077 | 1110 | 1143 | 1176 | 1209 | 1242 | 1276 | 1309 | 1550 | 1798 | 3012
6/8 | 18.8 | 29 | 58 | 87 | 117 | 146 | 175 | 205 | 235 | 265 | 294 | 324 | 355 | 385 | 415 | 446 | 476 | 507 | 538 | 569 | 600 | 631 | 662 | 694 | 725 | 757 | 789 | 821 | 853 | 885 | 918 | 950 | 982 | 1015 | 1048 | 1081 | 1114 | 1147 | 1180 | 1213 | 1247 | 1281 | 1315 | 1556 | 1804 | 3016
6/9 | 18.9 | 29 | 58 | 88 | 117 | 147 | 176 | 206 | 236 | 266 | 296 | 326 | 356 | 386 | 417 | 447 | 478 | 509 | 540 | 571 | 602 | 633 | 665 | 697 | 728 | 760 | 792 | 824 | 856 | 889 | 921 | 954 | 986 | 1019 | 1052 | 1085 | 1118 | 1151 | 1185 | 1218 | 1252 | 1286 | 1320 | 1563 | 1811 | 3020
6/10 | 19.1 | 29 | 59 | 88 | 117 | 147 | 177 | 207 | 236 | 266 | 297 | 327 | 357 | 388 | 418 | 449 | 480 | 511 | 542 | 573 | 604 | 636 | 667 | 699 | 731 | 763 | 795 | 827 | 860 | 892 | 924 | 957 | 990 | 1023 | 1056 | 1089 | 1122 | 1155 | 1189 | 1223 | 1257 | 1291 | 1325 | 1569 | 1818 | 3024
6/11 | 19.2 | 29 | 59 | 88 | 118 | 148 | 177 | 207 | 237 | 267 | 298 | 328 | 358 | 389 | 420 | 451 | 482 | 513 | 544 | 575 | 607 | 638 | 670 | 702 | 734 | 766 | 798 | 830 | 863 | 895 | 928 | 961 | 994 | 1027 | 1060 | 1093 | 1126 | 1160 | 1193 | 1227 | 1261 | 1296 | 1330 | 1575 | 1824 | 3027
6/12 | 19.3 | 29 | 59 | 89 | 118 | 148 | 178 | 208 | 238 | 268 | 299 | 329 | 360 | 390 | 421 | 452 | 483 | 515 | 546 | 577 | 609 | 641 | 672 | 704 | 737 | 769 | 801 | 833 | 866 | 899 | 931 | 964 | 997 | 1030 | 1064 | 1097 | 1130 | 1164 | 1198 | 1232 | 1266 | 1301 | 1335 | 1581 | 1830 | 3029
6/13 | 19.4 | 30 | 59 | 89 | 119 | 149 | 179 | 209 | 239 | 269 | 300 | 330 | 361 | 392 | 423 | 454 | 485 | 516 | 548 | 580 | 611 | 643 | 675 | 707 | 739 | 772 | 804 | 837 | 869 | 902 | 935 | 968 | 1001 | 1034 | 1068 | 1101 | 1135 | 1169 | 1203 | 1237 | 1271 | 1306 | 1341 | 1587 | 1837 | 3032
6/14 | 19.5 | 30 | 59 | 89 | 119 | 149 | 179 | 209 | 240 | 270 | 301 | 332 | 362 | 393 | 424 | 456 | 487 | 518 | 550 | 582 | 614 | 646 | 678 | 710 | 742 | 775 | 807 | 840 | 872 | 905 | 938 | 971 | 1005 | 1038 | 1072 | 1105 | 1139 | 1173 | 1207 | 1242 | 1276 | 1311 | 1346 | 1593 | 1843 | 3034
6/15 | 19.6 | 30 | 60 | 89 | 119 | 150 | 180 | 210 | 241 | 271 | 302 | 333 | 364 | 395 | 426 | 457 | 489 | 520 | 552 | 584 | 616 | 648 | 680 | 713 | 745 | 777 | 810 | 843 | 876 | 909 | 942 | 975 | 1008 | 1042 | 1076 | 1110 | 1144 | 1178 | 1212 | 1247 | 1281 | 1316 | 1351 | 1599 | 1849 | 3035
6/16 | 19.7 | 30 | 60 | 90 | 120 | 150 | 180 | 211 | 242 | 272 | 303 | 334 | 365 | 396 | 428 | 459 | 491 | 522 | 554 | 586 | 618 | 651 | 683 | 715 | 748 | 780 | 813 | 846 | 879 | 912 | 945 | 979 | 1012 | 1046 | 1080 | 1114 | 1148 | 1182 | 1217 | 1252 | 1287 | 1322 | 1357 | 1605 | 1854 | 3037
6/17 | 19.8 | 30 | 60 | 90 | 120 | 151 | 181 | 212 | 242 | 273 | 304 | 335 | 367 | 398 | 429 | 461 | 493 | 524 | 556 | 589 | 621 | 653 | 685 | 718 | 751 | 783 | 816 | 849 | 882 | 916 | 949 | 982 | 1016 | 1050 | 1084 | 1118 | 1153 | 1187 | 1222 | 1257 | 1292 | 1327 | 1362 | 1611 | 1860 | 3038
6/18 | 19.9 | 30 | 60 | 90 | 121 | 151 | 182 | 213 | 243 | 274 | 305 | 337 | 368 | 399 | 431 | 463 | 495 | 527 | 559 | 591 | 623 | 656 | 688 | 721 | 753 | 786 | 819 | 852 | 886 | 919 | 953 | 986 | 1020 | 1054 | 1088 | 1123 | 1157 | 1192 | 1227 | 1262 | 1297 | 1332 | 1368 | 1617 | 1866 | 3039
6/19 | 20 | 30 | 60 | 91 | 121 | 152 | 183 | 213 | 244 | 275 | 307 | 338 | 369 | 401 | 433 | 465 | 497 | 529 | 561 | 593 | 626 | 658 | 691 | 723 | 756 | 789 | 822 | 856 | 889 | 923 | 956 | 990 | 1024 | 1058 | 1093 | 1127 | 1162 | 1197 | 1232 | 1267 | 1302 | 1338 | 1373 | 1622 | 1871 | 3039
6/20 | 20.1 | 30 | 61 | 91 | 122 | 152 | 183 | 214 | 245 | 277 | 308 | 339 | 371 | 403 | 434 | 466 | 499 | 531 | 563 | 595 | 628 | 661 | 693 | 726 | 759 | 792 | 826 | 859 | 892 | 926 | 960 | 994 | 1028 | 1063 | 1097 | 1132 | 1167 | 1202 | 1237 | 1272 | 1308 | 1343 | 1379 | 1628 | 1876 | 3039
6/21 | 20.2 | 30 | 61 | 92 | 122 | 153 | 184 | 215 | 246 | 278 | 309 | 341 | 372 | 404 | 436 | 468 | 501 | 533 | 565 | 598 | 630 | 663 | 696 | 729 | 762 | 795 | 829 | 862 | 896 | 930 | 964 | 998 | 1032 | 1067 | 1102 | 1137 | 1172 | 1207 | 1242 | 1278 | 1313 | 1349 | 1384 | 1633 | 1881 | 3039
6/22 | 20.4 | 31 | 61 | 92 | 123 | 154 | 185 | 216 | 247 | 279 | 310 | 342 | 374 | 406 | 438 | 470 | 502 | 535 | 567 | 600 | 633 | 666 | 699 | 732 | 765 | 798 | 832 | 866 | 899 | 933 | 968 | 1002 | 1037 | 1071 | 1106 | 1141 | 1176 | 1212 | 1247 | 1283 | 1318 | 1354 | 1389 | 1638 | 1886 | 3038
6/23 | 20.5 | 31 | 61 | 92 | 123 | 154 | 185 | 217 | 248 | 280 | 312 | 343 | 375 | 407 | 440 | 472 | 504 | 537 | 569 | 602 | 635 | 668 | 701 | 734 | 768 | 801 | 835 | 869 | 903 | 937 | 972 | 1006 | 1041 | 1076 | 1111 | 1146 | 1181 | 1217 | 1252 | 1288 | 1323 | 1359 | 1394 | 1643 | 1891 | 3037
6/24 | 20.6 | 31 | 62 | 93 | 124 | 155 | 186 | 218 | 249 | 281 | 313 | 345 | 377 | 409 | 441 | 474 | 506 | 539 | 572 | 605 | 638 | 671 | 704 | 737 | 771 | 804 | 838 | 872 | 907 | 941 | 976 | 1010 | 1045 | 1080 | 1115 | 1151 | 1186 | 1222 | 1257 | 1293 | 1328 | 1364 | 1399 | 1648 | 1895 | 3036
6/25 | 20.7 | 31 | 62 | 93 | 124 | 155 | 187 | 219 | 250 | 282 | 314 | 346 | 378 | 411 | 443 | 476 | 508 | 541 | 574 | 607 | 640 | 673 | 707 | 740 | 774 | 808 | 842 | 876 | 910 | 945 | 980 | 1014 | 1049 | 1085 | 1120 | 1155 | 1191 | 1226 | 1262 | 1298 | 1333 | 1369 | 1404 | 1653 | 1899 | 3034
6/26 | 20.8 | 31 | 62 | 93 | 125 | 156 | 188 | 219 | 251 | 283 | 315 | 348 | 380 | 412 | 445 | 477 | 510 | 543 | 576 | 609 | 642 | 676 | 709 | 743 | 777 | 811 | 845 | 879 | 914 | 949 | 984 | 1019 | 1054 | 1089 | 1125 | 1160 | 1196 | 1231 | 1267 | 1302 | 1338 | 1374 | 1409 | 1658 | 1903 | 3032
6/27 | 21 | 31 | 62 | 94 | 125 | 157 | 188 | 220 | 252 | 284 | 317 | 349 | 381 | 414 | 446 | 479 | 512 | 545 | 578 | 611 | 645 | 678 | 712 | 746 | 780 | 814 | 848 | 883 | 918 | 953 | 988 | 1023 | 1058 | 1094 | 1129 | 1165 | 1200 | 1236 | 1271 | 1307 | 1343 | 1378 | 1414 | 1662 | 1907 | 3029
6/28 | 21.1 | 31 | 63 | 94 | 126 | 157 | 189 | 221 | 253 | 285 | 318 | 350 | 383 | 415 | 448 | 481 | 514 | 547 | 580 | 614 | 647 | 681 | 715 | 749 | 783 | 817 | 852 | 887 | 922 | 957 | 992 | 1027 | 1062 | 1098 | 1133 | 1169 | 1205 | 1240 | 1276 | 1311 | 1347 | 1383 | 1418 | 1666 | 1910 | 3027
6/29 | 21.2 | 31 | 63 | 94 | 126 | 158 | 190 | 222 | 254 | 287 | 319 | 351 | 384 | 417 | 450 | 483 | 516 | 549 | 582 | 616 | 650 | 684 | 718 | 752 | 786 | 821 | 855 | 890 | 925 | 961 | 996 | 1031 | 1067 | 1102 | 1138 | 1173 | 1209 | 1245 | 1280 | 1316 | 1351 | 1387 | 1423 | 1670 | 1914 | 3024
6/30 | 21.3 | 32 | 63 | 95 | 127 | 159 | 191 | 223 | 255 | 288 | 320 | 353 | 386 | 418 | 451 | 485 | 518 | 551 | 585 | 618 | 652 | 686 | 720 | 755 | 789 | 824 | 859 | 894 | 929 | 965 | 1000 | 1035 | 1071 | 1107 | 1142 | 1178 | 1213 | 1249 | 1285 | 1320 | 1356 | 1391 | 1427 | 1674 | 1917 | 3020
7/1 | 21.5 | 32 | 63 | 95 | 127 | 159 | 191 | 224 | 256 | 289 | 321 | 354 | 387 | 420 | 453 | 486 | 520 | 553 | 587 | 621 | 655 | 689 | 723 | 758 | 793 | 828 | 863 | 898 | 933 | 968 | 1004 | 1039 | 1075 | 1111 | 1146 | 1182 | 1217 | 1253 | 1289 | 1324 | 1360 | 1395 | 1431 | 1677 | 1920 | 3017
7/2 | 21.6 | 32 | 64 | 96 | 128 | 160 | 192 | 225 | 257 | 290 | 322 | 355 | 388 | 421 | 455 | 488 | 522 | 555 | 589 | 623 | 657 | 692 | 726 | 761 | 796 | 831 | 866 | 901 | 937 | 972 | 1008 | 1043 | 1079 | 1115 | 1150 | 1186 | 1221 | 1257 | 1293 | 1328 | 1364 | 1399 | 1435 | 1681 | 1922 | 3013
7/3 | 21.7 | 32 | 64 | 96 | 128 | 160 | 193 | 225 | 258 | 291 | 324 | 357 | 390 | 423 | 456 | 490 | 524 | 557 | 591 | 626 | 660 | 695 | 729 | 764 | 799 | 834 | 870 | 905 | 941 | 976 | 1012 | 1047 | 1083 | 1119 | 1154 | 1190 | 1225 | 1261 | 1296 | 1332 | 1367 | 1403 | 1438 | 1684 | 1925 | 3008
7/4 | 21.8 | 32 | 64 | 96 | 129 | 161 | 194 | 226 | 259 | 292 | 325 | 358 | 391 | 425 | 458 | 492 | 526 | 560 | 594 | 628 | 663 | 698 | 732 | 767 | 803 | 838 | 873 | 909 | 944 | 980 | 1016 | 1051 | 1087 | 1122 | 1158 | 1194 | 1229 | 1265 | 1300 | 1336 | 1371 | 1406 | 1442 | 1687 | 1927 | 3004
7/5 | 22 | 32 | 64 | 97 | 129 | 162 | 194 | 227 | 260 | 293 | 326 | 359 | 393 | 426 | 460 | 494 | 528 | 562 | 596 | 631 | 666 | 700 | 735 | 771 | 806 | 841 | 877 | 912 | 948 | 984 | 1019 | 1055 | 1090 | 1126 | 1162 | 1197 | 1233 | 1268 | 1304 | 1339 | 1374 | 1410 | 1445 | 1689 | 1929 | 2999
7/6 | 22.1 | 32 | 65 | 97 | 129 | 162 | 195 | 228 | 261 | 294 | 327 | 360 | 394 | 428 | 462 | 496 | 530 | 564 | 599 | 633 | 668 | 703 | 739 | 774 | 809 | 845 | 880 | 916 | 951 | 987 | 1023 | 1058 | 1094 | 1129 | 1165 | 1201 | 1236 | 1272 | 1307 | 1342 | 1378 | 1413 | 1448 | 1692 | 1930 | 2994
7/7 | 22.2 | 32 | 65 | 97 | 130 | 163 | 196 | 229 | 262 | 295 | 328 | 362 | 395 | 429 | 463 | 498 | 532 | 567 | 601 | 636 | 671 | 706 | 742 | 777 | 813 | 848 | 884 | 919 | 955 | 990 | 1026 | 1062 | 1097 | 1133 | 1168 | 1204 | 1239 | 1275 | 1310 | 1345 | 1381 | 1416 | 1451 | 1694 | 1932 | 2988
7/8 | 22.3 | 32 | 65 | 98 | 130 | 163 | 196 | 229 | 263 | 296 | 329 | 363 | 397 | 431 | 465 | 500 | 534 | 569 | 604 | 639 | 674 | 709 | 745 | 780 | 816 | 851 | 887 | 923 | 958 | 994 | 1029 | 1065 | 1101 | 1136 | 1172 | 1207 | 1242 | 1278 | 1313 | 1348 | 1384 | 1419 | 1454 | 1696 | 1933 | 2982
7/9 | 22.4 | 33 | 65 | 98 | 131 | 164 | 197 | 230 | 264 | 297 | 331 | 365 | 399 | 433 | 467 | 502 | 537 | 571 | 606 | 642 | 677 | 712 | 748 | 783 | 819 | 855 | 890 | 926 | 961 | 997 | 1033 | 1068 | 1104 | 1139 | 1175 | 1210 | 1245 | 1281 | 1316 | 1351 | 1386 | 1421 | 1456 | 1698 | 1934 | 2976
7/10 | 22.5 | 33 | 65 | 98 | 131 | 164 | 198 | 231 | 265 | 298 | 332 | 366 | 400 | 435 | 469 | 504 | 539 | 574 | 609 | 644 | 680 | 715 | 751 | 786 | 822 | 858 | 893 | 929 | 964 | 1000 | 1036 | 1071 | 1107 | 1142 | 1178 | 1213 | 1248 | 1283 | 1319 | 1354 | 1389 | 1424 | 1458 | 1699 | 1935 | 2969
7/11 | 22.6 | 33 | 66 | 99 | 132 | 165 | 198 | 232 | 266 | 300 | 334 | 368 | 402 | 437 | 471 | 506 | 541 | 577 | 612 | 647 | 683 | 718 | 754 | 789 | 825 | 861 | 896 | 932 | 967 | 1003 | 1039 | 1074 | 1110 | 1145 | 1180 | 1216 | 1251 | 1286 | 1321 | 1356 | 1391 | 1426 | 1461 | 1701 | 1936 | 2962
7/12 | 22.8 | 33 | 66 | 99 | 132 | 166 | 199 | 233 | 267 | 301 | 335 | 369 | 404 | 439 | 474 | 509 | 544 | 579 | 614 | 650 | 685 | 721 | 757 | 792 | 828 | 863 | 899 | 935 | 970 | 1006 | 1041 | 1077 | 1112 | 1148 | 1183 | 1218 | 1253 | 1288 | 1323 | 1358 | 1393 | 1428 | 1462 | 1702 | 1936 | 2955
7/13 | 22.9 | 33 | 66 | 99 | 133 | 166 | 200 | 234 | 268 | 302 | 336 | 371 | 406 | 441 | 476 | 511 | 546 | 582 | 617 | 653 | 688 | 724 | 759 | 795 | 831 | 866 | 902 | 937 | 973 | 1008 | 1044 | 1079 | 1115 | 1150 | 1185 | 1220 | 1255 | 1290 | 1325 | 1360 | 1395 | 1429 | 1464 | 1703 | 1936 | 2948
7/14 | 23 | 33 | 66 | 100 | 133 | 167 | 201 | 235 | 269 | 303 | 338 | 373 | 408 | 443 | 478 | 513 | 549 | 584 | 620 | 655 | 691 | 726 | 762 | 798 | 833 | 869 | 904 | 940 | 975 | 1011 | 1046 | 1082 | 1117 | 1152 | 1187 | 1222 | 1257 | 1292 | 1327 | 1362 | 1396 | 1431 | 1465 | 1703 | 1935 | 2940
7/15 | 23.1 | 33 | 67 | 100 | 134 | 168 | 202 | 236 | 270 | 305 | 340 | 375 | 410 | 445 | 480 | 515 | 551 | 586 | 622 | 658 | 693 | 729 | 764 | 800 | 836 | 871 | 907 | 942 | 978 | 1013 | 1049 | 1084 | 1119 | 1154 | 1189 | 1224 | 1259 | 1294 | 1329 | 1363 | 1398 | 1432 | 1467 | 1704 | 1935 | 2931
7/16 | 23.2 | 33 | 67 | 101 | 135 | 169 | 203 | 237 | 272 | 306 | 341 | 376 | 412 | 447 | 482 | 518 | 553 | 589 | 624 | 660 | 696 | 731 | 767 | 802 | 838 | 874 | 909 | 945 | 980 | 1015 | 1051 | 1086 | 1121 | 1156 | 1191 | 1226 | 1261 | 1296 | 1330 | 1365 | 1399 | 1433 | 1468 | 1704 | 1934 | 2923
7/17 | 23.4 | 34 | 67 | 101 | 135 | 169 | 204 | 238 | 273 | 308 | 343 | 378 | 413 | 449 | 484 | 520 | 555 | 591 | 627 | 662 | 698 | 733 | 769 | 805 | 840 | 876 | 911 | 947 | 982 | 1017 | 1052 | 1088 | 1123 | 1158 | 1193 | 1227 | 1262 | 1297 | 1331 | 1366 | 1400 | 1434 | 1468 | 1704 | 1932 | 2914
7/18 | 23.5 | 34 | 68 | 102 | 136 | 170 | 205 | 240 | 274 | 309 | 345 | 380 | 415 | 451 | 486 | 522 | 558 | 593 | 629 | 664 | 700 | 736 | 771 | 807 | 842 | 878 | 913 | 948 | 984 | 1019 | 1054 | 1089 | 1124 | 1159 | 1194 | 1229 | 1263 | 1298 | 1332 | 1366 | 1401 | 1435 | 1469 | 1704 | 1931 | 2904
7/19 | 23.7 | 34 | 68 | 102 | 137 | 171 | 206 | 241 | 276 | 311 | 346 | 382 | 417 | 453 | 488 | 524 | 559 | 595 | 631 | 666 | 702 | 737 | 773 | 808 | 844 | 879 | 915 | 950 | 985 | 1020 | 1056 | 1091 | 1125 | 1160 | 1195 | 1230 | 1264 | 1298 | 1333 | 1367 | 1401 | 1435 | 1469 | 1703 | 1929 | 2894
7/20 | 23.9 | 34 | 68 | 103 | 137 | 172 | 207 | 242 | 277 | 312 | 348 | 383 | 419 | 454 | 490 | 526 | 561 | 597 | 632 | 668 | 704 | 739 | 775 | 810 | 845 | 881 | 916 | 951 | 987 | 1022 | 1057 | 1092 | 1126 | 1161 | 1196 | 1230 | 1265 | 1299 | 1333 | 1367 | 1401 | 1435 | 1469 | 1702 | 1926 | 2884
7/21 | 24 | 34 | 69 | 103 | 138 | 173 | 208 | 243 | 278 | 314 | 349 | 385 | 420 | 456 | 492 | 527 | 563 | 598 | 634 | 670 | 705 | 741 | 776 | 811 | 847 | 882 | 917 | 953 | 988 | 1023 | 1058 | 1092 | 1127 | 1162 | 1196 | 1231 | 1265 | 1299 | 1333 | 1367 | 1401 | 1435 | 1469 | 1701 | 1923 | 2874
7/22 | 24.2 | 34 | 69 | 104 | 139 | 174 | 209 | 244 | 280 | 315 | 351 | 386 | 422 | 457 | 493 | 529 | 564 | 600 | 635 | 671 | 706 | 742 | 777 | 813 | 848 | 883 | 918 | 953 | 988 | 1023 | 1058 | 1093 | 1127 | 1162 | 1196 | 1231 | 1265 | 1299 | 1333 | 1367 | 1401 | 1434 | 1468 | 1699 | 1920 | 2863
7/23 | 24.4 | 35 | 69 | 104 | 139 | 174 | 210 | 245 | 281 | 316 | 352 | 387 | 423 | 459 | 494 | 530 | 565 | 601 | 636 | 672 | 707 | 743 | 778 | 814 | 849 | 884 | 919 | 954 | 989 | 1024 | 1058 | 1093 | 1128 | 1162 | 1196 | 1230 | 1265 | 1299 | 1332 | 1366 | 1400 | 1434 | 1467 | 1697 | 1916 | 2852
7/24 | 24.6 | 35 | 70 | 105 | 140 | 175 | 211 | 246 | 282 | 317 | 353 | 388 | 424 | 460 | 495 | 531 | 566 | 602 | 637 | 673 | 708 | 744 | 779 | 814 | 849 | 884 | 919 | 954 | 989 | 1024 | 1058 | 1093 | 1127 | 1162 | 1196 | 1230 | 1264 | 1298 | 1332 | 1365 | 1399 | 1432 | 1466 | 1694 | 1912 | 2840
7/25 | 24.7 | 35 | 70 | 105 | 140 | 176 | 211 | 247 | 282 | 318 | 354 | 389 | 425 | 460 | 496 | 532 | 567 | 603 | 638 | 674 | 709 | 744 | 779 | 815 | 850 | 885 | 920 | 954 | 989 | 1024 | 1058 | 1093 | 1127 | 1161 | 1195 | 1229 | 1263 | 1297 | 1331 | 1364 | 1398 | 1431 | 1464 | 1691 | 1907 | 2828
7/26 | 24.9 | 35 | 70 | 106 | 141 | 176 | 212 | 248 | 283 | 319 | 354 | 390 | 426 | 461 | 497 | 532 | 568 | 603 | 639 | 674 | 709 | 745 | 780 | 815 | 850 | 885 | 920 | 954 | 989 | 1023 | 1058 | 1092 | 1126 | 1160 | 1194 | 1228 | 1262 | 1296 | 1329 | 1363 | 1396 | 1429 | 1462 | 1688 | 1902 | 2816
7/27 | 25 | 35 | 71 | 106 | 141 | 177 | 213 | 248 | 284 | 319 | 355 | 391 | 426 | 462 | 497 | 533 | 568 | 604 | 639 | 674 | 710 | 745 | 780 | 815 | 850 | 885 | 919 | 954 | 988 | 1023 | 1057 | 1091 | 1125 | 1159 | 1193 | 1227 | 1261 | 1294 | 1328 | 1361 | 1394 | 1427 | 1460 | 1684 | 1897 | 2803
7/28 | 25.2 | 35 | 71 | 106 | 142 | 177 | 213 | 249 | 284 | 320 | 355 | 391 | 427 | 462 | 498 | 533 | 568 | 604 | 639 | 674 | 710 | 745 | 780 | 815 | 849 | 884 | 919 | 953 | 988 | 1022 | 1056 | 1090 | 1124 | 1158 | 1192 | 1226 | 1259 | 1293 | 1326 | 1359 | 1392 | 1425 | 1458 | 1680 | 1891 | 2791
7/29 | 25.3 | 35 | 71 | 106 | 142 | 178 | 213 | 249 | 284 | 320 | 356 | 391 | 427 | 462 | 498 | 533 | 569 | 604 | 639 | 674 | 709 | 744 | 779 | 814 | 849 | 883 | 918 | 952 | 987 | 1021 | 1055 | 1089 | 1123 | 1157 | 1190 | 1224 | 1257 | 1291 | 1324 | 1357 | 1390 | 1422 | 1455 | 1676 | 1885 | 2777
7/30 | 25.4 | 36 | 71 | 107 | 142 | 178 | 213 | 249 | 285 | 320 | 356 | 391 | 427 | 462 | 498 | 533 | 568 | 604 | 639 | 674 | 709 | 744 | 779 | 813 | 848 | 882 | 917 | 951 | 985 | 1019 | 1053 | 1087 | 1121 | 1155 | 1188 | 1222 | 1255 | 1288 | 1321 | 1354 | 1387 | 1419 | 1452 | 1671 | 1879 | 2764
7/31 | 25.5 | 36 | 71 | 107 | 142 | 178 | 214 | 249 | 285 | 320 | 356 | 391 | 427 | 462 | 498 | 533 | 568 | 603 | 638 | 673 | 708 | 743 | 778 | 812 | 847 | 881 | 916 | 950 | 984 | 1018 | 1052 | 1086 | 1119 | 1153 | 1186 | 1220 | 1253 | 1286 | 1319 | 1351 | 1384 | 1416 | 1448 | 1666 | 1872 | 2750
8/1 | 25.5 | 36 | 71 | 107 | 142 | 178 | 214 | 249 | 285 | 320 | 356 | 391 | 427 | 462 | 497 | 533 | 568 | 603 | 638 | 673 | 708 | 742 | 777 | 811 | 846 | 880 | 914 | 948 | 982 | 1016 | 1050 | 1084 | 1117 | 1151 | 1184 | 1217 | 1250 | 1283 | 1316 | 1348 | 1381 | 1413 | 1444 | 1660 | 1865 | 2736
8/2 | 25.6 | 36 | 71 | 107 | 142 | 178 | 214 | 249 | 285 | 320 | 356 | 391 | 427 | 462 | 497 | 532 | 567 | 602 | 637 | 672 | 707 | 741 | 776 | 810 | 845 | 879 | 913 | 947 | 981 | 1015 | 1048 | 1082 | 1115 | 1149 | 1182 | 1215 | 1248 | 1280 | 1313 | 1345 | 1377 | 1409 | 1440 | 1655 | 1858 | 2722
8/3 | 25.6 | 36 | 71 | 107 | 142 | 178 | 214 | 249 | 285 | 320 | 356 | 391 | 426 | 461 | 497 | 532 | 567 | 602 | 636 | 671 | 706 | 740 | 775 | 809 | 843 | 877 | 911 | 945 | 979 | 1013 | 1046 | 1080 | 1113 | 1146 | 1179 | 1212 | 1245 | 1277 | 1309 | 1341 | 1373 | 1405 | 1436 | 1649 | 1850 | 2707
8/4 | 25.6 | 36 | 71 | 107 | 142 | 178 | 214 | 249 | 285 | 320 | 355 | 391 | 426 | 461 | 496 | 531 | 566 | 601 | 636 | 670 | 705 | 739 | 773 | 808 | 842 | 876 | 910 | 943 | 977 | 1011 | 1044 | 1077 | 1111 | 1144 | 1176 | 1209 | 1242 | 1274 | 1306 | 1338 | 1369 | 1400 | 1432 | 1643 | 1843 | 2693
8/5 | 25.6 | 36 | 71 | 107 | 142 | 178 | 213 | 249 | 284 | 320 | 355 | 390 | 425 | 461 | 496 | 530 | 565 | 600 | 635 | 669 | 703 | 738 | 772 | 806 | 840 | 874 | 908 | 941 | 975 | 1009 | 1042 | 1075 | 1108 | 1141 | 1174 | 1206 | 1238 | 1270 | 1302 | 1334 | 1365 | 1396 | 1427 | 1636 | 1835 | 2678
8/6 | 25.6 | 36 | 71 | 107 | 142 | 178 | 213 | 249 | 284 | 319 | 355 | 390 | 425 | 460 | 495 | 530 | 564 | 599 | 633 | 668 | 702 | 736 | 770 | 804 | 838 | 872 | 906 | 939 | 973 | 1006 | 1039 | 1072 | 1105 | 1138 | 1170 | 1203 | 1235 | 1266 | 1298 | 1329 | 1360 | 1391 | 1422 | 1630 | 1827 | 2663
8/7 | 25.6 | 36 | 71 | 107 | 142 | 178 | 213 | 249 | 284 | 319 | 354 | 389 | 424 | 459 | 494 | 529 | 563 | 598 | 632 | 667 | 701 | 735 | 769 | 803 | 837 | 870 | 904 | 937 | 971 | 1004 | 1037 | 1070 | 1102 | 1135 | 1167 | 1199 | 1231 | 1262 | 1294 | 1325 | 1356 | 1386 | 1417 | 1623 | 1819 | 2648
8/8 | 25.6 | 36 | 71 | 107 | 142 | 178 | 213 | 248 | 283 | 319 | 354 | 389 | 424 | 458 | 493 | 528 | 562 | 597 | 631 | 665 | 699 | 733 | 767 | 801 | 835 | 868 | 902 | 935 | 968 | 1001 | 1034 | 1067 | 1099 | 1131 | 1163 | 1195 | 1227 | 1258 | 1289 | 1320 | 1351 | 1381 | 1411 | 1616 | 1810 | 2632
8/9 | 25.6 | 36 | 71 | 107 | 142 | 177 | 213 | 248 | 283 | 318 | 353 | 388 | 423 | 458 | 492 | 527 | 561 | 595 | 630 | 664 | 698 | 732 | 765 | 799 | 833 | 866 | 899 | 933 | 966 | 998 | 1031 | 1064 | 1096 | 1128 | 1160 | 1191 | 1222 | 1254 | 1284 | 1315 | 1345 | 1376 | 1405 | 1609 | 1802 | 2617
8/10 | 25.5 | 36 | 71 | 106 | 142 | 177 | 212 | 248 | 283 | 318 | 353 | 387 | 422 | 457 | 491 | 526 | 560 | 594 | 628 | 662 | 696 | 730 | 764 | 797 | 831 | 864 | 897 | 930 | 963 | 996 | 1028 | 1060 | 1092 | 1124 | 1156 | 1187 | 1218 | 1249 | 1280 | 1310 | 1340 | 1370 | 1400 | 1601 | 1793 | 2601
8/11 | 25.5 | 36 | 71 | 106 | 142 | 177 | 212 | 247 | 282 | 317 | 352 | 387 | 421 | 456 | 490 | 524 | 559 | 593 | 627 | 661 | 694 | 728 | 762 | 795 | 828 | 862 | 895 | 927 | 960 | 993 | 1025 | 1057 | 1089 | 1120 | 1151 | 1183 | 1213 | 1244 | 1274 | 1305 | 1334 | 1364 | 1394 | 1594 | 1784 | 2585
8/12 | 25.5 | 35 | 71 | 106 | 141 | 177 | 212 | 247 | 282 | 316 | 351 | 386 | 420 | 455 | 489 | 523 | 557 | 591 | 625 | 659 | 693 | 726 | 760 | 793 | 826 | 859 | 892 | 925 | 957 | 989 | 1021 | 1053 | 1085 | 1116 | 1147 | 1178 | 1209 | 1239 | 1269 | 1299 | 1329 | 1358 | 1387 | 1586 | 1775 | 2569
8/13 | 25.4 | 35 | 71 | 106 | 141 | 176 | 211 | 246 | 281 | 316 | 350 | 385 | 419 | 453 | 488 | 522 | 556 | 590 | 623 | 657 | 691 | 724 | 758 | 791 | 824 | 857 | 889 | 922 | 954 | 986 | 1018 | 1049 | 1081 | 1112 | 1143 | 1173 | 1204 | 1234 | 1264 | 1293 | 1323 | 1352 | 1381 | 1578 | 1766 | 2553
8/14 | 25.4 | 35 | 71 | 106 | 141 | 176 | 211 | 246 | 280 | 315 | 349 | 384 | 418 | 452 | 486 | 520 | 554 | 588 | 622 | 655 | 689 | 722 | 755 | 788 | 821 | 854 | 886 | 918 | 950 | 982 | 1014 | 1045 | 1076 | 1107 | 1138 | 1168 | 1198 | 1228 | 1258 | 1287 | 1316 | 1345 | 1374 | 1570 | 1756 | 2536
8/15 | 25.3 | 35 | 70 | 106 | 141 | 175 | 210 | 245 | 280 | 314 | 348 | 383 | 417 | 451 | 485 | 519 | 553 | 586 | 620 | 654 | 687 | 720 | 753 | 786 | 819 | 851 | 883 | 915 | 947 | 979 | 1010 | 1041 | 1072 | 1102 | 1133 | 1163 | 1193 | 1223 | 1252 | 1281 | 1310 | 1339 | 1368 | 1562 | 1747 | 2519
8/16 | 25.2 | 35 | 70 | 105 | 140 | 175 | 210 | 244 | 279 | 313 | 348 | 382 | 416 | 450 | 484 | 518 | 551 | 585 | 618 | 652 | 685 | 718 | 751 | 783 | 816 | 848 | 880 | 912 | 943 | 975 | 1006 | 1037 | 1067 | 1098 | 1128 | 1158 | 1187 | 1217 | 1246 | 1275 | 1304 | 1332 | 1361 | 1554 | 1737 | 2502
8/17 | 25.2 | 35 | 70 | 105 | 140 | 175 | 209 | 244 | 278 | 312 | 347 | 381 | 415 | 449 | 482 | 516 | 550 | 583 | 616 | 650 | 683 | 715 | 748 | 781 | 813 | 845 | 877 | 908 | 939 | 971 | 1001 | 1032 | 1062 | 1093 | 1122 | 1152 | 1182 | 1211 | 1240 | 1269 | 1297 | 1326 | 1354 | 1546 | 1727 | 2485
8/18 | 25.1 | 35 | 70 | 105 | 139 | 174 | 209 | 243 | 277 | 311 | 346 | 380 | 413 | 447 | 481 | 515 | 548 | 581 | 615 | 648 | 680 | 713 | 745 | 778 | 810 | 841 | 873 | 904 | 935 | 966 | 997 | 1027 | 1057 | 1087 | 1117 | 1146 | 1176 | 1205 | 1233 | 1262 | 1290 | 1319 | 1347 | 1537 | 1717 | 2467
8/19 | 25 | 35 | 70 | 104 | 139 | 174 | 208 | 242 | 276 | 311 | 345 | 378 | 412 | 446 | 480 | 513 | 546 | 580 | 613 | 645 | 678 | 710 | 743 | 775 | 806 | 838 | 869 | 900 | 931 | 962 | 992 | 1022 | 1052 | 1082 | 1111 | 1141 | 1170 | 1198 | 1227 | 1255 | 1284 | 1312 | 1339 | 1528 | 1707 | 2450
8/20 | 24.9 | 35 | 70 | 104 | 139 | 173 | 207 | 242 | 276 | 310 | 344 | 377 | 411 | 445 | 478 | 511 | 545 | 578 | 610 | 643 | 676 | 708 | 740 | 772 | 803 | 834 | 866 | 896 | 927 | 957 | 988 | 1017 | 1047 | 1077 | 1106 | 1135 | 1164 | 1192 | 1221 | 1249 | 1277 | 1305 | 1332 | 1520 | 1697 | 2432
8/21 | 24.8 | 35 | 69 | 104 | 138 | 173 | 207 | 241 | 275 | 309 | 343 | 376 | 410 | 443 | 477 | 510 | 543 | 576 | 608 | 641 | 673 | 705 | 737 | 768 | 800 | 831 | 862 | 892 | 923 | 953 | 983 | 1012 | 1042 | 1071 | 1100 | 1129 | 1157 | 1186 | 1214 | 1242 | 1270 | 1297 | 1325 | 1511 | 1686 | 2415
8/22 | 24.7 | 35 | 69 | 104 | 138 | 172 | 206 | 240 | 274 | 308 | 342 | 375 | 409 | 442 | 475 | 508 | 541 | 574 | 606 | 638 | 670 | 702 | 734 | 765 | 796 | 827 | 858 | 888 | 918 | 948 | 978 | 1007 | 1036 | 1065 | 1094 | 1123 | 1151 | 1179 | 1207 | 1235 | 1263 | 1290 | 1317 | 1502 | 1676 | 2397
8/23 | 24.6 | 35 | 69 | 103 | 137 | 172 | 206 | 239 | 273 | 307 | 341 | 374 | 407 | 441 | 474 | 506 | 539 | 571 | 604 | 636 | 667 | 699 | 730 | 761 | 792 | 823 | 853 | 883 | 913 | 943 | 972 | 1002 | 1031 | 1059 | 1088 | 1116 | 1145 | 1173 | 1200 | 1228 | 1255 | 1283 | 1310 | 1493 | 1665 | 2379
8/24 | 24.5 | 34 | 69 | 103 | 137 | 171 | 205 | 239 | 272 | 306 | 340 | 373 | 406 | 439 | 472 | 505 | 537 | 569 | 601 | 633 | 665 | 696 | 727 | 758 | 788 | 819 | 849 | 879 | 909 | 938 | 967 | 996 | 1025 | 1054 | 1082 | 1110 | 1138 | 1166 | 1194 | 1221 | 1248 | 1275 | 1302 | 1484 | 1654 | 2361
8/25 | 24.4 | 34 | 69 | 103 | 137 | 171 | 204 | 238 | 272 | 305 | 338 | 372 | 405 | 437 | 470 | 503 | 535 | 567 | 599 | 630 | 661 | 693 | 723 | 754 | 784 | 815 | 844 | 874 | 904 | 933 | 962 | 991 | 1019 | 1048 | 1076 | 1104 | 1132 | 1159 | 1187 | 1214 | 1241 | 1268 | 1294 | 1474 | 1643 | 2343
8/26 | 24.3 | 34 | 68 | 102 | 136 | 170 | 204 | 237 | 271 | 304 | 337 | 370 | 403 | 436 | 468 | 500 | 532 | 564 | 596 | 627 | 658 | 689 | 720 | 750 | 780 | 810 | 840 | 869 | 898 | 927 | 956 | 985 | 1013 | 1041 | 1069 | 1097 | 1125 | 1152 | 1179 | 1206 | 1233 | 1260 | 1286 | 1465 | 1632 | 2325
8/27 | 24.2 | 34 | 68 | 102 | 136 | 170 | 203 | 237 | 270 | 303 | 336 | 369 | 402 | 434 | 466 | 498 | 530 | 562 | 593 | 624 | 655 | 686 | 716 | 746 | 776 | 806 | 835 | 864 | 893 | 922 | 951 | 979 | 1007 | 1035 | 1063 | 1091 | 1118 | 1145 | 1172 | 1199 | 1226 | 1252 | 1278 | 1455 | 1621 | 2307
8/28 | 24.1 | 34 | 68 | 102 | 135 | 169 | 203 | 236 | 269 | 302 | 335 | 368 | 400 | 432 | 464 | 496 | 528 | 559 | 590 | 621 | 651 | 682 | 712 | 742 | 772 | 801 | 830 | 859 | 888 | 917 | 945 | 973 | 1001 | 1029 | 1057 | 1084 | 1111 | 1138 | 1165 | 1192 | 1218 | 1244 | 1270 | 1445 | 1610 | 2289
8/29 | 24 | 34 | 68 | 101 | 135 | 169 | 202 | 235 | 268 | 301 | 334 | 366 | 398 | 430 | 462 | 494 | 525 | 556 | 587 | 617 | 648 | 678 | 708 | 738 | 767 | 796 | 825 | 854 | 883 | 911 | 939 | 967 | 995 | 1023 | 1050 | 1077 | 1104 | 1131 | 1158 | 1184 | 1210 | 1236 | 1262 | 1435 | 1599 | 2270
8/30 | 23.9 | 34 | 68 | 101 | 135 | 168 | 201 | 234 | 267 | 300 | 332 | 364 | 396 | 428 | 460 | 491 | 522 | 553 | 584 | 614 | 644 | 674 | 704 | 733 | 762 | 791 | 820 | 849 | 877 | 905 | 933 | 961 | 989 | 1016 | 1043 | 1070 | 1097 | 1124 | 1150 | 1176 | 1202 | 1228 | 1253 | 1425 | 1588 | 2252
8/31 | 23.8 | 34 | 67 | 101 | 134 | 167 | 200 | 233 | 266 | 298 | 330 | 362 | 394 | 426 | 457 | 488 | 519 | 550 | 580 | 610 | 640 | 670 | 699 | 728 | 757 | 786 | 815 | 843 | 871 | 899 | 927 | 955 | 982 | 1009 | 1036 | 1063 | 1090 | 1116 | 1142 | 1168 | 1194 | 1220 | 1245 | 1415 | 1576 | 2233
9/1 | 23.7 | 34 | 67 | 100 | 134 | 167 | 199 | 232 | 265 | 297 | 329 | 361 | 392 | 423 | 455 | 485 | 516 | 546 | 577 | 606 | 636 | 666 | 695 | 724 | 753 | 781 | 810 | 838 | 866 | 894 | 921 | 949 | 976 | 1003 | 1030 | 1056 | 1083 | 1109 | 1135 | 1160 | 1186 | 1211 | 1236 | 1405 | 1565 | 2215
9/2 | 23.6 | 34 | 67 | 100 | 133 | 166 | 199 | 231 | 263 | 295 | 327 | 359 | 390 | 421 | 452 | 482 | 513 | 543 | 573 | 603 | 632 | 661 | 690 | 719 | 748 | 776 | 804 | 832 | 860 | 888 | 915 | 942 | 969 | 996 | 1023 | 1049 | 1075 | 1101 | 1127 | 1152 | 1178 | 1203 | 1227 | 1395 | 1554 | 2196
9/3 | 23.5 | 33 | 67 | 100 | 132 | 165 | 197 | 230 | 262 | 293 | 325 | 356 | 387 | 418 | 449 | 479 | 509 | 539 | 569 | 598 | 628 | 657 | 685 | 714 | 742 | 771 | 799 | 826 | 854 | 881 | 909 | 936 | 962 | 989 | 1015 | 1042 | 1068 | 1093 | 1119 | 1144 | 1169 | 1194 | 1219 | 1385 | 1542 | 2177
9/4 | 23.3 | 33 | 66 | 99 | 132 | 164 | 196 | 228 | 260 | 292 | 323 | 354 | 385 | 416 | 446 | 476 | 506 | 536 | 565 | 594 | 623 | 652 | 681 | 709 | 737 | 765 | 793 | 821 | 848 | 875 | 902 | 929 | 956 | 982 | 1008 | 1034 | 1060 | 1086 | 1111 | 1136 | 1161 | 1185 | 1210 | 1374 | 1530 | 2159
9/5 | 23.2 | 33 | 66 | 99 | 131 | 163 | 195 | 227 | 259 | 290 | 321 | 352 | 382 | 413 | 443 | 473 | 503 | 532 | 561 | 590 | 619 | 648 | 676 | 704 | 732 | 760 | 788 | 815 | 842 | 869 | 896 | 923 | 949 | 975 | 1001 | 1027 | 1052 | 1078 | 1103 | 1127 | 1152 | 1176 | 1200 | 1364 | 1519 | 2140
9/6 | 23 | 33 | 66 | 98 | 130 | 162 | 194 | 226 | 257 | 288 | 319 | 349 | 380 | 410 | 440 | 470 | 499 | 528 | 557 | 586 | 615 | 643 | 671 | 699 | 727 | 755 | 782 | 809 | 836 | 863 | 890 | 916 | 942 | 968 | 994 | 1019 | 1045 | 1070 | 1094 | 1119 | 1143 | 1167 | 1191 | 1354 | 1507 | 2121
9/7 | 22.8 | 33 | 65 | 97 | 129 | 161 | 193 | 224 | 255 | 286 | 317 | 347 | 377 | 407 | 437 | 466 | 495 | 524 | 553 | 582 | 610 | 638 | 666 | 694 | 722 | 749 | 776 | 803 | 830 | 857 | 883 | 909 | 935 | 961 | 987 | 1012 | 1037 | 1062 | 1086 | 1111 | 1135 | 1159 | 1182 | 1343 | 1495 | 2102
9/8 | 22.7 | 32 | 65 | 97 | 128 | 160 | 191 | 222 | 253 | 284 | 314 | 344 | 374 | 404 | 433 | 463 | 492 | 520 | 549 | 577 | 606 | 634 | 661 | 689 | 716 | 744 | 771 | 797 | 824 | 850 | 877 | 903 | 928 | 954 | 979 | 1004 | 1029 | 1054 | 1078 | 1102 | 1126 | 1150 | 1173 | 1333 | 1484 | 2083
9/9 | 22.4 | 32 | 64 | 96 | 128 | 159 | 190 | 221 | 252 | 282 | 312 | 342 | 372 | 401 | 430 | 459 | 488 | 517 | 545 | 573 | 601 | 629 | 657 | 684 | 711 | 738 | 765 | 792 | 818 | 844 | 870 | 896 | 921 | 947 | 972 | 997 | 1021 | 1045 | 1070 | 1093 | 1117 | 1141 | 1164 | 1323 | 1472 | 2064
9/10 | 22.2 | 32 | 64 | 95 | 127 | 158 | 189 | 219 | 250 | 280 | 310 | 339 | 369 | 398 | 427 | 456 | 484 | 513 | 541 | 569 | 597 | 624 | 652 | 679 | 706 | 733 | 759 | 786 | 812 | 838 | 864 | 889 | 915 | 940 | 964 | 989 | 1013 | 1037 | 1061 | 1085 | 1108 | 1132 | 1155 | 1312 | 1461 | 2045
9/11 | 22 | 32 | 63 | 95 | 126 | 157 | 187 | 218 | 248 | 278 | 307 | 337 | 366 | 395 | 424 | 452 | 481 | 509 | 537 | 565 | 592 | 620 | 647 | 674 | 701 | 727 | 754 | 780 | 806 | 832 | 857 | 883 | 908 | 932 | 957 | 981 | 1005 | 1029 | 1053 | 1076 | 1100 | 1123 | 1146 | 1302 | 1449 | 2026
9/12 | 21.8 | 32 | 63 | 94 | 125 | 156 | 186 | 216 | 246 | 276 | 305 | 334 | 363 | 392 | 421 | 449 | 477 | 505 | 533 | 561 | 588 | 615 | 642 | 669 | 696 | 722 | 748 | 774 | 800 | 825 | 851 | 876 | 901 | 925 | 949 | 974 | 997 | 1021 | 1045 | 1068 | 1091 | 1114 | 1137 | 1292 | 1437 | 2007
9/13 | 21.6 | 31 | 62 | 93 | 124 | 154 | 184 | 214 | 244 | 273 | 303 | 332 | 360 | 389 | 417 | 446 | 474 | 501 | 529 | 556 | 584 | 611 | 637 | 664 | 690 | 717 | 743 | 768 | 794 | 819 | 844 | 869 | 894 | 918 | 942 | 966 | 990 | 1013 | 1036 | 1060 | 1083 | 1105 | 1128 | 1282 | 1426 | 1989
9/14 | 21.3 | 31 | 62 | 93 | 123 | 153 | 183 | 213 | 242 | 271 | 300 | 329 | 358 | 386 | 414 | 442 | 470 | 498 | 525 | 552 | 579 | 606 | 633 | 659 | 685 | 711 | 737 | 763 | 788 | 813 | 838 | 862 | 887 | 911 | 935 | 958 | 982 | 1005 | 1028 | 1051 | 1074 | 1097 | 1119 | 1271 | 1414 | 1970
9/15 | 21.1 | 31 | 62 | 92 | 122 | 152 | 182 | 211 | 240 | 269 | 298 | 327 | 355 | 383 | 411 | 439 | 467 | 494 | 521 | 548 | 575 | 602 | 628 | 654 | 680 | 706 | 731 | 757 | 782 | 807 | 831 | 855 | 880 | 903 | 927 | 951 | 974 | 997 | 1020 | 1043 | 1066 | 1088 | 1111 | 1261 | 1403 | 1952
9/16 | 20.9 | 31 | 61 | 91 | 121 | 151 | 180 | 209 | 238 | 267 | 296 | 324 | 352 | 380 | 408 | 436 | 463 | 490 | 517 | 544 | 571 | 597 | 623 | 649 | 675 | 701 | 726 | 751 | 776 | 800 | 825 | 849 | 873 | 896 | 920 | 943 | 966 | 989 | 1012 | 1035 | 1057 | 1080 | 1102 | 1251 | 1391 | 1933
9/17 | 20.6 | 30 | 61 | 90 | 120 | 150 | 179 | 208 | 237 | 265 | 294 | 322 | 350 | 378 | 405 | 433 | 460 | 487 | 514 | 540 | 567 | 593 | 619 | 644 | 670 | 695 | 720 | 745 | 770 | 794 | 818 | 842 | 866 | 889 | 913 | 936 | 959 | 982 | 1004 | 1027 | 1049 | 1071 | 1093 | 1241 | 1379 | 1915
9/18 | 20.4 | 30 | 60 | 90 | 119 | 148 | 177 | 206 | 235 | 263 | 291 | 319 | 347 | 375 | 402 | 429 | 456 | 483 | 510 | 536 | 562 | 588 | 614 | 640 | 665 | 690 | 715 | 739 | 764 | 788 | 812 | 835 | 859 | 882 | 905 | 928 | 951 | 974 | 996 | 1019 | 1041 | 1063 | 1084 | 1231 | 1368 | 1897
9/19 | 20.1 | 30 | 60 | 89 | 118 | 147 | 176 | 205 | 233 | 261 | 289 | 317 | 345 | 372 | 399 | 426 | 453 | 480 | 506 | 532 | 558 | 584 | 609 | 635 | 660 | 685 | 709 | 733 | 758 | 781 | 805 | 829 | 852 | 875 | 898 | 921 | 944 | 966 | 989 | 1011 | 1033 | 1054 | 1076 | 1221 | 1356 | 1879
9/20 | 19.9 | 30 | 59 | 88 | 117 | 146 | 175 | 203 | 231 | 259 | 287 | 315 | 342 | 369 | 396 | 423 | 450 | 476 | 502 | 528 | 554 | 580 | 605 | 630 | 655 | 679 | 704 | 728 | 752 | 775 | 799 | 822 | 845 | 868 | 891 | 914 | 936 | 959 | 981 | 1003 | 1024 | 1046 | 1067 | 1211 | 1344 | 1862
9/21 | 19.7 | 29 | 59 | 88 | 116 | 145 | 173 | 202 | 230 | 257 | 285 | 312 | 340 | 367 | 393 | 420 | 446 | 473 | 499 | 524 | 550 | 575 | 600 | 625 | 650 | 674 | 698 | 722 | 746 | 769 | 792 | 816 | 839 | 861 | 884 | 907 | 929 | 951 | 973 | 995 | 1016 | 1038 | 1059 | 1202 | 1333 | 1844
9/22 | 19.4 | 29 | 58 | 87 | 116 | 144 | 172 | 200 | 228 | 256 | 283 | 310 | 337 | 364 | 391 | 417 | 443 | 469 | 495 | 520 | 546 | 571 | 596 | 620 | 644 | 669 | 692 | 716 | 740 | 763 | 786 | 809 | 832 | 855 | 877 | 900 | 922 | 944 | 965 | 987 | 1008 | 1029 | 1050 | 1192 | 1321 | 1827
9/23 | 19.2 | 29 | 58 | 86 | 115 | 143 | 171 | 199 | 226 | 254 | 281 | 308 | 335 | 361 | 388 | 414 | 440 | 466 | 491 | 517 | 542 | 566 | 591 | 615 | 639 | 663 | 687 | 710 | 734 | 757 | 780 | 803 | 826 | 848 | 870 | 892 | 914 | 936 | 958 | 979 | 1000 | 1021 | 1042 | 1182 | 1309 | 1810
9/24 | 19 | 29 | 57 | 86 | 114 | 142 | 170 | 197 | 225 | 252 | 279 | 306 | 332 | 359 | 385 | 411 | 437 | 462 | 488 | 513 | 537 | 562 | 586 | 610 | 634 | 658 | 681 | 705 | 728 | 751 | 774 | 797 | 819 | 841 | 863 | 885 | 907 | 929 | 950 | 971 | 992 | 1013 | 1034 | 1172 | 1298 | 1793
9/25 | 18.8 | 29 | 57 | 85 | 113 | 141 | 169 | 196 | 223 | 250 | 277 | 304 | 330 | 356 | 382 | 408 | 433 | 459 | 484 | 509 | 533 | 557 | 582 | 605 | 629 | 653 | 676 | 699 | 722 | 745 | 768 | 790 | 813 | 835 | 857 | 878 | 900 | 921 | 942 | 963 | 984 | 1005 | 1025 | 1162 | 1286 | 1776
9/26 | 18.6 | 28 | 57 | 85 | 112 | 140 | 167 | 195 | 222 | 248 | 275 | 301 | 328 | 354 | 379 | 405 | 430 | 455 | 480 | 505 | 529 | 553 | 577 | 601 | 624 | 647 | 671 | 694 | 716 | 739 | 762 | 784 | 806 | 828 | 850 | 871 | 893 | 914 | 935 | 956 | 976 | 997 | 1017 | 1152 | 1274 | 1759
9/27 | 18.4 | 28 | 56 | 84 | 112 | 139 | 166 | 193 | 220 | 247 | 273 | 299 | 325 | 351 | 376 | 402 | 427 | 452 | 476 | 500 | 525 | 548 | 572 | 596 | 619 | 642 | 665 | 688 | 711 | 733 | 756 | 778 | 800 | 821 | 843 | 864 | 885 | 906 | 927 | 948 | 968 | 988 | 1008 | 1141 | 1263 | 1742
9/28 | 18.2 | 28 | 56 | 83 | 111 | 138 | 165 | 192 | 218 | 245 | 271 | 297 | 323 | 348 | 374 | 399 | 423 | 448 | 472 | 496 | 520 | 544 | 567 | 591 | 614 | 637 | 660 | 683 | 705 | 727 | 749 | 771 | 793 | 815 | 836 | 857 | 878 | 899 | 920 | 940 | 960 | 980 | 1000 | 1131 | 1251 | 1726
9/29 | 18 | 28 | 55 | 83 | 110 | 137 | 164 | 190 | 217 | 243 | 269 | 295 | 320 | 346 | 371 | 395 | 420 | 444 | 468 | 492 | 516 | 539 | 563 | 586 | 609 | 632 | 655 | 677 | 699 | 721 | 743 | 765 | 787 | 808 | 829 | 850 | 871 | 892 | 912 | 932 | 952 | 972 | 991 | 1121 | 1239 | 1709
9/30 | 17.8 | 28 | 55 | 82 | 109 | 136 | 163 | 189 | 215 | 241 | 267 | 292 | 318 | 343 | 368 | 392 | 416 | 441 | 464 | 488 | 512 | 535 | 558 | 581 | 604 | 627 | 649 | 672 | 694 | 716 | 737 | 759 | 780 | 801 | 822 | 843 | 864 | 884 | 904 | 924 | 944 | 964 | 983 | 1111 | 1228 | 1693
10/1 | 17.6 | 27 | 55 | 82 | 108 | 135 | 161 | 188 | 214 | 239 | 265 | 290 | 315 | 340 | 365 | 389 | 413 | 437 | 461 | 484 | 507 | 531 | 554 | 576 | 599 | 622 | 644 | 666 | 688 | 710 | 731 | 753 | 774 | 795 | 816 | 836 | 857 | 877 | 897 | 917 | 936 | 955 | 974 | 1100 | 1216 | 1676
10/2 | 17.4 | 27 | 54 | 81 | 108 | 134 | 160 | 186 | 212 | 237 | 263 | 288 | 313 | 337 | 361 | 386 | 409 | 433 | 457 | 480 | 503 | 526 | 549 | 572 | 594 | 617 | 639 | 661 | 682 | 704 | 725 | 746 | 767 | 788 | 809 | 829 | 849 | 869 | 889 | 909 | 928 | 947 | 966 | 1090 | 1205 | 1660
10/3 | 17.2 | 27 | 54 | 80 | 107 | 133 | 159 | 185 | 210 | 236 | 261 | 285 | 310 | 334 | 358 | 382 | 406 | 429 | 453 | 476 | 499 | 522 | 545 | 567 | 589 | 611 | 633 | 655 | 677 | 698 | 719 | 740 | 761 | 782 | 802 | 822 | 842 | 862 | 881 | 901 | 920 | 938 | 957 | 1080 | 1193 | 1644
10/4 | 17 | 27 | 53 | 80 | 106 | 132 | 158 | 183 | 209 | 234 | 258 | 283 | 307 | 331 | 355 | 379 | 402 | 426 | 449 | 472 | 495 | 518 | 540 | 562 | 584 | 606 | 628 | 650 | 671 | 692 | 713 | 734 | 755 | 775 | 795 | 815 | 835 | 854 | 874 | 893 | 911 | 930 | 948 | 1069 | 1182 | 1628
10/5 | 16.8 | 27 | 53 | 79 | 105 | 131 | 156 | 182 | 207 | 232 | 256 | 280 | 305 | 328 | 352 | 376 | 399 | 422 | 445 | 468 | 491 | 513 | 536 | 558 | 580 | 601 | 623 | 644 | 665 | 686 | 707 | 728 | 748 | 768 | 788 | 808 | 828 | 847 | 866 | 885 | 903 | 921 | 939 | 1059 | 1170 | 1613
10/6 | 16.6 | 26 | 53 | 79 | 104 | 130 | 155 | 180 | 205 | 230 | 254 | 278 | 302 | 326 | 349 | 372 | 396 | 419 | 441 | 464 | 487 | 509 | 531 | 553 | 575 | 596 | 618 | 639 | 660 | 681 | 701 | 722 | 742 | 762 | 782 | 801 | 820 | 839 | 858 | 877 | 895 | 913 | 930 | 1049 | 1159 | 1597
10/7 | 16.4 | 26 | 52 | 78 | 103 | 129 | 154 | 179 | 203 | 227 | 252 | 275 | 299 | 323 | 346 | 369 | 392 | 415 | 438 | 460 | 483 | 505 | 527 | 548 | 570 | 591 | 612 | 633 | 654 | 675 | 695 | 715 | 735 | 755 | 775 | 794 | 813 | 832 | 850 | 868 | 886 | 904 | 922 | 1039 | 1147 | 1581
10/8 | 16.2 | 26 | 52 | 77 | 103 | 128 | 152 | 177 | 201 | 225 | 249 | 273 | 296 | 320 | 343 | 366 | 389 | 412 | 434 | 456 | 478 | 500 | 522 | 544 | 565 | 586 | 607 | 628 | 649 | 669 | 689 | 709 | 729 | 748 | 768 | 787 | 805 | 824 | 842 | 860 | 878 | 895 | 913 | 1029 | 1136 | 1566
10/9 | 16 | 26 | 51 | 77 | 102 | 126 | 151 | 175 | 199 | 223 | 247 | 270 | 294 | 317 | 340 | 363 | 386 | 408 | 430 | 452 | 474 | 496 | 518 | 539 | 560 | 581 | 602 | 623 | 643 | 663 | 683 | 703 | 722 | 742 | 761 | 779 | 798 | 816 | 834 | 852 | 869 | 887 | 904 | 1019 | 1124 | 1551
10/10 | 15.7 | 26 | 51 | 76 | 101 | 125 | 150 | 174 | 198 | 221 | 245 | 268 | 291 | 314 | 337 | 360 | 382 | 405 | 427 | 449 | 470 | 492 | 513 | 534 | 555 | 576 | 597 | 617 | 637 | 657 | 677 | 697 | 716 | 735 | 754 | 772 | 790 | 808 | 826 | 844 | 861 | 878 | 895 | 1009 | 1113 | 1536
10/11 | 15.5 | 25 | 50 | 75 | 100 | 124 | 148 | 172 | 196 | 219 | 243 | 266 | 289 | 312 | 334 | 357 | 379 | 401 | 423 | 445 | 466 | 488 | 509 | 530 | 551 | 571 | 592 | 612 | 632 | 652 | 671 | 691 | 710 | 728 | 747 | 765 | 783 | 801 | 818 | 835 | 853 | 869 | 886 | 999 | 1101 | 1521
10/12 | 15.3 | 25 | 50 | 74 | 99 | 123 | 147 | 170 | 194 | 217 | 241 | 264 | 286 | 309 | 332 | 354 | 376 | 398 | 420 | 441 | 462 | 484 | 505 | 525 | 546 | 566 | 587 | 607 | 626 | 646 | 665 | 684 | 703 | 721 | 740 | 758 | 775 | 793 | 810 | 827 | 844 | 861 | 877 | 989 | 1090 | 1506
10/13 | 15 | 25 | 49 | 74 | 98 | 122 | 145 | 169 | 192 | 216 | 239 | 261 | 284 | 307 | 329 | 351 | 373 | 395 | 416 | 437 | 459 | 480 | 500 | 521 | 541 | 562 | 582 | 601 | 621 | 640 | 659 | 678 | 696 | 715 | 733 | 750 | 768 | 785 | 802 | 819 | 836 | 852 | 869 | 979 | 1079 | 1491
10/14 | 14.8 | 25 | 49 | 73 | 97 | 121 | 144 | 168 | 191 | 214 | 237 | 259 | 282 | 304 | 326 | 348 | 370 | 391 | 413 | 434 | 455 | 476 | 496 | 517 | 537 | 557 | 577 | 596 | 615 | 634 | 653 | 672 | 690 | 708 | 726 | 743 | 760 | 777 | 794 | 811 | 828 | 844 | 860 | 969 | 1067 | 1477
10/15 | 14.6 | 24 | 48 | 72 | 96 | 120 | 143 | 166 | 189 | 212 | 235 | 257 | 279 | 302 | 323 | 345 | 367 | 388 | 409 | 430 | 451 | 472 | 492 | 512 | 532 | 552 | 572 | 591 | 610 | 629 | 647 | 665 | 683 | 701 | 718 | 736 | 753 | 770 | 786 | 803 | 819 | 836 | 852 | 959 | 1056 | 1462
10/16 | 14.3 | 24 | 48 | 72 | 95 | 119 | 142 | 165 | 188 | 210 | 233 | 255 | 277 | 299 | 321 | 342 | 364 | 385 | 406 | 427 | 447 | 468 | 488 | 508 | 528 | 547 | 567 | 586 | 604 | 623 | 641 | 659 | 677 | 694 | 711 | 729 | 745 | 762 | 779 | 795 | 811 | 827 | 843 | 949 | 1045 | 1448
10/17 | 14.1 | 24 | 48 | 71 | 95 | 118 | 141 | 164 | 186 | 209 | 231 | 253 | 275 | 297 | 318 | 340 | 361 | 382 | 403 | 423 | 444 | 464 | 484 | 504 | 523 | 542 | 561 | 580 | 599 | 617 | 635 | 653 | 670 | 687 | 704 | 721 | 738 | 755 | 771 | 787 | 803 | 819 | 835 | 939 | 1034 | 1434
10/18 | 13.9 | 24 | 47 | 71 | 94 | 117 | 140 | 162 | 185 | 207 | 229 | 251 | 273 | 294 | 316 | 337 | 358 | 379 | 399 | 420 | 440 | 460 | 480 | 499 | 519 | 538 | 556 | 575 | 593 | 611 | 629 | 646 | 663 | 681 | 697 | 714 | 731 | 747 | 763 | 779 | 795 | 811 | 827 | 929 | 1023 | 1421
10/19 | 13.7 | 24 | 47 | 70 | 93 | 116 | 139 | 161 | 183 | 206 | 227 | 249 | 271 | 292 | 313 | 334 | 355 | 376 | 396 | 416 | 436 | 456 | 476 | 495 | 514 | 533 | 551 | 569 | 587 | 605 | 622 | 640 | 657 | 674 | 690 | 707 | 723 | 740 | 756 | 772 | 787 | 803 | 818 | 920 | 1012 | 1407
10/20 | 13.5 | 23 | 47 | 70 | 92 | 115 | 138 | 160 | 182 | 204 | 226 | 247 | 269 | 290 | 311 | 332 | 352 | 373 | 393 | 413 | 433 | 452 | 471 | 490 | 509 | 528 | 546 | 564 | 581 | 599 | 616 | 633 | 650 | 667 | 684 | 700 | 716 | 732 | 748 | 764 | 779 | 795 | 810 | 910 | 1001 | 1394
10/21 | 13.4 | 23 | 46 | 69 | 92 | 114 | 137 | 159 | 181 | 202 | 224 | 245 | 266 | 287 | 308 | 329 | 349 | 369 | 389 | 409 | 429 | 448 | 467 | 486 | 504 | 522 | 540 | 558 | 576 | 593 | 610 | 627 | 644 | 660 | 677 | 693 | 709 | 725 | 740 | 756 | 771 | 786 | 801 | 900 | 990 | 1381
10/22 | 13.2 | 23 | 46 | 69 | 91 | 113 | 135 | 157 | 179 | 201 | 222 | 243 | 264 | 285 | 306 | 326 | 346 | 366 | 386 | 405 | 425 | 444 | 462 | 481 | 499 | 517 | 535 | 552 | 570 | 587 | 604 | 620 | 637 | 653 | 670 | 686 | 702 | 717 | 733 | 748 | 763 | 778 | 793 | 890 | 980 | 1368
10/23 | 13 | 23 | 46 | 68 | 90 | 112 | 134 | 156 | 178 | 199 | 220 | 241 | 262 | 283 | 303 | 323 | 343 | 363 | 382 | 402 | 421 | 439 | 458 | 476 | 494 | 512 | 529 | 547 | 564 | 581 | 597 | 614 | 630 | 647 | 663 | 679 | 694 | 710 | 725 | 740 | 755 | 770 | 784 | 880 | 969 | 1355
10/24 | 12.8 | 23 | 45 | 68 | 90 | 112 | 133 | 155 | 176 | 197 | 218 | 239 | 260 | 280 | 300 | 320 | 340 | 360 | 379 | 398 | 417 | 435 | 453 | 471 | 489 | 507 | 524 | 541 | 558 | 575 | 591 | 608 | 624 | 640 | 656 | 671 | 687 | 702 | 717 | 732 | 747 | 761 | 776 | 870 | 958 | 1342
10/25 | 12.7 | 23 | 45 | 67 | 89 | 111 | 132 | 153 | 175 | 196 | 216 | 237 | 257 | 278 | 298 | 317 | 337 | 356 | 375 | 394 | 412 | 431 | 449 | 466 | 484 | 501 | 518 | 535 | 552 | 568 | 585 | 601 | 617 | 633 | 649 | 664 | 680 | 695 | 710 | 724 | 739 | 753 | 767 | 861 | 948 | 1330
10/26 | 12.5 | 22 | 44 | 66 | 88 | 110 | 131 | 152 | 173 | 194 | 215 | 235 | 255 | 275 | 295 | 314 | 334 | 353 | 371 | 390 | 408 | 426 | 444 | 461 | 479 | 496 | 513 | 529 | 546 | 562 | 579 | 595 | 611 | 626 | 642 | 657 | 672 | 687 | 702 | 716 | 731 | 745 | 759 | 851 | 938 | 1317
10/27 | 12.3 | 22 | 44 | 66 | 87 | 109 | 130 | 151 | 172 | 192 | 213 | 233 | 253 | 273 | 292 | 311 | 330 | 349 | 368 | 386 | 404 | 422 | 439 | 456 | 473 | 490 | 507 | 524 | 540 | 556 | 572 | 588 | 604 | 619 | 635 | 650 | 665 | 679 | 694 | 708 | 722 | 736 | 750 | 841 | 927 | 1305
10/28 | 12.1 | 22 | 44 | 65 | 87 | 108 | 129 | 150 | 170 | 191 | 211 | 231 | 251 | 270 | 289 | 308 | 327 | 346 | 364 | 382 | 399 | 417 | 434 | 451 | 468 | 485 | 502 | 518 | 534 | 550 | 566 | 582 | 597 | 613 | 628 | 643 | 657 | 672 | 686 | 700 | 714 | 728 | 741 | 832 | 917 | 1293
10/29 | 11.9 | 22 | 43 | 65 | 86 | 107 | 128 | 148 | 169 | 189 | 209 | 229 | 248 | 267 | 286 | 305 | 324 | 342 | 360 | 378 | 395 | 412 | 429 | 446 | 463 | 480 | 496 | 512 | 528 | 544 | 560 | 575 | 591 | 606 | 621 | 635 | 650 | 664 | 678 | 692 | 706 | 719 | 733 | 822 | 907 | 1281
10/30 | 11.7 | 22 | 43 | 64 | 85 | 106 | 127 | 147 | 167 | 187 | 207 | 226 | 246 | 265 | 283 | 302 | 320 | 338 | 356 | 373 | 391 | 408 | 425 | 441 | 458 | 474 | 491 | 507 | 523 | 538 | 554 | 569 | 584 | 599 | 614 | 628 | 643 | 657 | 671 | 684 | 698 | 711 | 724 | 813 | 898 | 1270
10/31 | 11.5 | 21 | 43 | 64 | 84 | 105 | 125 | 146 | 166 | 185 | 205 | 224 | 243 | 262 | 280 | 299 | 317 | 334 | 352 | 369 | 386 | 403 | 420 | 436 | 453 | 469 | 485 | 501 | 517 | 532 | 548 | 563 | 578 | 592 | 607 | 621 | 635 | 649 | 663 | 676 | 690 | 703 | 716 | 804 | 888 | 1258
11/1 | 11.4 | 21 | 42 | 63 | 84 | 104 | 124 | 144 | 164 | 184 | 203 | 222 | 241 | 259 | 277 | 295 | 313 | 330 | 348 | 365 | 382 | 398 | 415 | 431 | 448 | 464 | 480 | 495 | 511 | 526 | 541 | 556 | 571 | 585 | 600 | 614 | 628 | 641 | 655 | 668 | 681 | 694 | 707 | 795 | 878 | 1247
11/2 | 11.2 | 21 | 42 | 62 | 83 | 103 | 123 | 143 | 162 | 182 | 201 | 219 | 238 | 256 | 274 | 292 | 309 | 327 | 344 | 361 | 377 | 394 | 410 | 426 | 443 | 458 | 474 | 490 | 505 | 520 | 535 | 550 | 564 | 578 | 593 | 606 | 620 | 634 | 647 | 660 | 673 | 686 | 699 | 786 | 869 | 1236
11/3 | 11 | 21 | 41 | 62 | 82 | 102 | 122 | 141 | 161 | 180 | 198 | 217 | 235 | 253 | 271 | 288 | 306 | 323 | 340 | 356 | 373 | 389 | 405 | 422 | 437 | 453 | 469 | 484 | 499 | 514 | 529 | 543 | 557 | 572 | 585 | 599 | 613 | 626 | 639 | 652 | 665 | 678 | 690 | 777 | 859 | 1224
11/4 | 10.8 | 21 | 41 | 61 | 81 | 101 | 121 | 140 | 159 | 178 | 196 | 214 | 232 | 250 | 267 | 285 | 302 | 319 | 335 | 352 | 368 | 385 | 401 | 417 | 432 | 448 | 463 | 478 | 493 | 508 | 522 | 537 | 551 | 565 | 578 | 592 | 605 | 618 | 631 | 644 | 657 | 670 | 682 | 768 | 850 | 1213
11/5 | 10.6 | 20 | 41 | 61 | 80 | 100 | 119 | 138 | 157 | 175 | 194 | 212 | 229 | 247 | 264 | 281 | 298 | 315 | 331 | 348 | 364 | 380 | 396 | 412 | 427 | 443 | 458 | 473 | 487 | 502 | 516 | 530 | 544 | 558 | 571 | 585 | 598 | 611 | 624 | 636 | 649 | 662 | 674 | 759 | 840 | 1203
11/6 | 10.4 | 20 | 40 | 60 | 80 | 99 | 118 | 137 | 155 | 173 | 191 | 209 | 226 | 244 | 261 | 278 | 294 | 311 | 327 | 344 | 360 | 376 | 391 | 407 | 422 | 437 | 452 | 467 | 481 | 496 | 510 | 524 | 537 | 551 | 564 | 577 | 590 | 603 | 616 | 629 | 641 | 654 | 666 | 751 | 831 | 1192
11/7 | 10.2 | 20 | 40 | 59 | 79 | 98 | 116 | 135 | 153 | 171 | 189 | 206 | 224 | 241 | 258 | 274 | 291 | 307 | 323 | 340 | 355 | 371 | 387 | 402 | 417 | 432 | 447 | 461 | 475 | 490 | 503 | 517 | 531 | 544 | 557 | 570 | 583 | 596 | 608 | 621 | 633 | 646 | 658 | 742 | 822 | 1182
11/8 | 10 | 20 | 39 | 59 | 78 | 96 | 115 | 133 | 151 | 169 | 186 | 204 | 221 | 238 | 254 | 271 | 287 | 303 | 320 | 335 | 351 | 367 | 382 | 397 | 412 | 427 | 441 | 455 | 470 | 483 | 497 | 511 | 524 | 537 | 550 | 563 | 576 | 588 | 601 | 613 | 626 | 638 | 650 | 734 | 813 | 1172
11/9 | 9.8 | 20 | 39 | 58 | 77 | 95 | 113 | 131 | 149 | 166 | 184 | 201 | 218 | 234 | 251 | 267 | 284 | 300 | 316 | 331 | 347 | 362 | 377 | 392 | 407 | 421 | 436 | 450 | 464 | 477 | 491 | 504 | 517 | 530 | 543 | 556 | 569 | 581 | 594 | 606 | 618 | 631 | 643 | 726 | 805 | 1162
11/10 | 9.5 | 19 | 38 | 57 | 76 | 94 | 112 | 129 | 147 | 164 | 181 | 198 | 215 | 232 | 248 | 264 | 280 | 296 | 312 | 327 | 343 | 358 | 373 | 387 | 402 | 416 | 430 | 444 | 458 | 471 | 485 | 498 | 511 | 524 | 537 | 549 | 562 | 574 | 587 | 599 | 611 | 623 | 635 | 718 | 796 | 1153
11/11 | 9.3 | 19 | 38 | 56 | 74 | 92 | 110 | 128 | 145 | 162 | 179 | 196 | 212 | 229 | 245 | 261 | 277 | 293 | 308 | 323 | 338 | 353 | 368 | 383 | 397 | 411 | 425 | 439 | 452 | 465 | 479 | 492 | 504 | 517 | 530 | 542 | 555 | 567 | 580 | 592 | 604 | 616 | 628 | 710 | 787 | 1144
11/12 | 9 | 19 | 37 | 55 | 73 | 91 | 109 | 126 | 143 | 160 | 177 | 193 | 210 | 226 | 242 | 258 | 274 | 289 | 304 | 319 | 334 | 349 | 364 | 378 | 392 | 406 | 420 | 433 | 446 | 460 | 473 | 485 | 498 | 511 | 523 | 536 | 548 | 561 | 573 | 585 | 597 | 609 | 621 | 702 | 779 | 1135
11/13 | 8.7 | 19 | 37 | 55 | 72 | 90 | 107 | 124 | 141 | 158 | 175 | 191 | 207 | 223 | 239 | 255 | 270 | 286 | 301 | 316 | 330 | 345 | 359 | 373 | 387 | 401 | 414 | 428 | 441 | 454 | 467 | 480 | 492 | 505 | 517 | 530 | 542 | 554 | 566 | 578 | 590 | 602 | 614 | 695 | 771 | 1127
11/14 | 8.5 | 18 | 36 | 54 | 71 | 89 | 106 | 123 | 139 | 156 | 172 | 189 | 205 | 221 | 236 | 252 | 267 | 282 | 297 | 312 | 326 | 341 | 355 | 369 | 382 | 396 | 409 | 422 | 435 | 448 | 461 | 474 | 486 | 499 | 511 | 523 | 536 | 548 | 560 | 572 | 584 | 596 | 607 | 687 | 763 | 1119
11/15 | 8.2 | 18 | 36 | 53 | 71 | 88 | 105 | 121 | 138 | 154 | 170 | 187 | 202 | 218 | 234 | 249 | 264 | 279 | 294 | 308 | 322 | 337 | 350 | 364 | 378 | 391 | 404 | 417 | 430 | 443 | 455 | 468 | 480 | 493 | 505 | 517 | 530 | 542 | 554 | 566 | 577 | 589 | 601 | 680 | 756 | 1111
11/16 | 8 | 18 | 35 | 53 | 70 | 87 | 103 | 120 | 136 | 152 | 169 | 184 | 200 | 216 | 231 | 246 | 261 | 276 | 290 | 304 | 319 | 332 | 346 | 360 | 373 | 386 | 399 | 412 | 425 | 437 | 450 | 462 | 475 | 487 | 499 | 512 | 524 | 536 | 548 | 559 | 571 | 583 | 595 | 673 | 748 | 1104
11/17 | 7.7 | 18 | 35 | 52 | 69 | 86 | 102 | 119 | 135 | 151 | 167 | 182 | 198 | 213 | 228 | 243 | 258 | 272 | 287 | 301 | 315 | 328 | 342 | 355 | 368 | 381 | 394 | 407 | 420 | 432 | 445 | 457 | 469 | 482 | 494 | 506 | 518 | 530 | 542 | 554 | 565 | 577 | 588 | 667 | 741 | 1097
11/18 | 7.5 | 17 | 34 | 51 | 68 | 85 | 101 | 117 | 133 | 149 | 165 | 180 | 196 | 211 | 226 | 240 | 255 | 269 | 283 | 297 | 311 | 324 | 338 | 351 | 364 | 377 | 390 | 402 | 415 | 427 | 440 | 452 | 464 | 476 | 488 | 500 | 512 | 524 | 536 | 548 | 559 | 571 | 582 | 660 | 734 | 1090
11/19 | 7.3 | 17 | 34 | 51 | 67 | 84 | 100 | 116 | 132 | 148 | 163 | 178 | 194 | 208 | 223 | 238 | 252 | 266 | 280 | 294 | 307 | 320 | 334 | 347 | 360 | 372 | 385 | 397 | 410 | 422 | 435 | 447 | 459 | 471 | 483 | 495 | 507 | 519 | 530 | 542 | 554 | 565 | 576 | 653 | 727 | 1083
11/20 | 7.1 | 17 | 34 | 50 | 67 | 83 | 99 | 115 | 131 | 146 | 161 | 176 | 191 | 206 | 221 | 235 | 249 | 263 | 277 | 290 | 303 | 317 | 330 | 342 | 355 | 368 | 380 | 393 | 405 | 418 | 430 | 442 | 454 | 466 | 478 | 490 | 502 | 513 | 525 | 536 | 548 | 559 | 570 | 647 | 720 | 1077
11/21 | 6.9 | 17 | 33 | 50 | 66 | 82 | 98 | 114 | 129 | 144 | 160 | 174 | 189 | 204 | 218 | 232 | 246 | 260 | 273 | 286 | 300 | 313 | 326 | 338 | 351 | 363 | 376 | 388 | 401 | 413 | 425 | 437 | 449 | 461 | 473 | 485 | 496 | 508 | 520 | 531 | 542 | 554 | 565 | 641 | 713 | 1071
11/22 | 6.7 | 17 | 33 | 49 | 65 | 81 | 97 | 112 | 128 | 143 | 158 | 172 | 187 | 201 | 215 | 229 | 243 | 256 | 270 | 283 | 296 | 309 | 322 | 334 | 347 | 359 | 372 | 384 | 396 | 408 | 420 | 432 | 444 | 456 | 468 | 480 | 491 | 503 | 514 | 526 | 537 | 548 | 559 | 634 | 707 | 1065
11/23 | 6.6 | 16 | 33 | 49 | 65 | 80 | 96 | 111 | 126 | 141 | 156 | 170 | 185 | 199 | 213 | 226 | 240 | 253 | 266 | 279 | 292 | 305 | 318 | 330 | 343 | 355 | 367 | 380 | 392 | 404 | 416 | 428 | 440 | 451 | 463 | 475 | 486 | 498 | 509 | 520 | 531 | 543 | 554 | 628 | 700 | 1060
11/24 | 6.4 | 16 | 32 | 48 | 64 | 79 | 95 | 110 | 125 | 139 | 154 | 168 | 182 | 196 | 210 | 223 | 237 | 250 | 263 | 276 | 289 | 301 | 314 | 326 | 339 | 351 | 363 | 375 | 387 | 399 | 411 | 423 | 435 | 447 | 458 | 470 | 481 | 493 | 504 | 515 | 526 | 537 | 548 | 622 | 694 | 1055
11/25 | 6.2 | 16 | 32 | 48 | 63 | 79 | 94 | 109 | 123 | 138 | 152 | 166 | 180 | 194 | 207 | 221 | 234 | 247 | 260 | 272 | 285 | 298 | 310 | 322 | 335 | 347 | 359 | 371 | 383 | 395 | 407 | 419 | 431 | 442 | 454 | 465 | 476 | 488 | 499 | 510 | 521 | 532 | 543 | 616 | 688 | 1050
11/26 | 6.1 | 16 | 32 | 47 | 62 | 78 | 92 | 107 | 122 | 136 | 150 | 164 | 178 | 191 | 204 | 218 | 231 | 244 | 256 | 269 | 281 | 294 | 306 | 319 | 331 | 343 | 355 | 367 | 379 | 391 | 403 | 414 | 426 | 438 | 449 | 460 | 472 | 483 | 494 | 505 | 516 | 527 | 537 | 611 | 682 | 1045
11/27 | 5.9 | 16 | 31 | 47 | 62 | 77 | 91 | 106 | 120 | 134 | 148 | 162 | 175 | 189 | 202 | 215 | 228 | 240 | 253 | 266 | 278 | 290 | 303 | 315 | 327 | 339 | 351 | 363 | 375 | 387 | 399 | 410 | 422 | 433 | 444 | 456 | 467 | 478 | 489 | 500 | 511 | 521 | 532 | 605 | 676 | 1040
11/28 | 5.7 | 16 | 31 | 46 | 61 | 76 | 90 | 104 | 118 | 132 | 146 | 160 | 173 | 186 | 199 | 212 | 225 | 237 | 250 | 262 | 275 | 287 | 299 | 311 | 324 | 336 | 347 | 359 | 371 | 383 | 394 | 406 | 417 | 429 | 440 | 451 | 462 | 473 | 484 | 495 | 506 | 516 | 527 | 599 | 671 | 1036
11/29 | 5.5 | 15 | 30 | 45 | 60 | 75 | 89 | 103 | 117 | 131 | 144 | 157 | 171 | 184 | 196 | 209 | 222 | 234 | 247 | 259 | 272 | 284 | 296 | 308 | 320 | 332 | 344 | 356 | 367 | 379 | 390 | 402 | 413 | 424 | 436 | 447 | 458 | 469 | 479 | 490 | 501 | 512 | 522 | 594 | 666 | 1032
11/30 | 5.3 | 15 | 30 | 45 | 59 | 74 | 88 | 102 | 115 | 129 | 142 | 155 | 168 | 181 | 194 | 207 | 219 | 232 | 244 | 256 | 268 | 281 | 293 | 305 | 317 | 329 | 340 | 352 | 364 | 375 | 387 | 398 | 409 | 420 | 431 | 442 | 453 | 464 | 475 | 486 | 496 | 507 | 517 | 589 | 660 | 1029
12/1 | 5.1 | 15 | 30 | 44 | 58 | 73 | 86 | 100 | 114 | 127 | 140 | 153 | 166 | 179 | 191 | 204 | 216 | 229 | 241 | 253 | 266 | 278 | 290 | 302 | 313 | 325 | 337 | 349 | 360 | 371 | 383 | 394 | 405 | 416 | 427 | 438 | 449 | 460 | 471 | 481 | 492 | 502 | 512 | 584 | 655 | 1025
12/2 | 4.9 | 15 | 29 | 44 | 58 | 72 | 85 | 99 | 112 | 125 | 138 | 151 | 164 | 177 | 189 | 202 | 214 | 226 | 238 | 251 | 263 | 275 | 287 | 299 | 310 | 322 | 334 | 345 | 357 | 368 | 379 | 390 | 401 | 412 | 423 | 434 | 445 | 456 | 466 | 477 | 487 | 498 | 508 | 579 | 651 | 1022
12/3 | 4.7 | 15 | 29 | 43 | 57 | 71 | 84 | 97 | 111 | 124 | 136 | 149 | 162 | 174 | 187 | 199 | 212 | 224 | 236 | 248 | 260 | 272 | 284 | 296 | 307 | 319 | 330 | 342 | 353 | 364 | 376 | 387 | 398 | 409 | 419 | 430 | 441 | 452 | 462 | 472 | 483 | 493 | 503 | 575 | 646 | 1019
12/4 | 4.5 | 14 | 28 | 42 | 56 | 70 | 83 | 96 | 109 | 122 | 135 | 147 | 160 | 172 | 185 | 197 | 209 | 221 | 234 | 246 | 257 | 269 | 281 | 293 | 304 | 316 | 327 | 339 | 350 | 361 | 372 | 383 | 394 | 405 | 416 | 426 | 437 | 448 | 458 | 468 | 479 | 489 | 499 | 571 | 642 | 1017
12/5 | 4.3 | 14 | 28 | 42 | 55 | 69 | 82 | 95 | 108 | 120 | 133 | 146 | 158 | 170 | 183 | 195 | 207 | 219 | 231 | 243 | 255 | 267 | 279 | 290 | 302 | 313 | 324 | 336 | 347 | 358 | 369 | 380 | 391 | 401 | 412 | 423 | 433 | 444 | 454 | 464 | 475 | 485 | 495 | 567 | 637 | 1014
12/6 | 4.1 | 14 | 28 | 41 | 54 | 68 | 81 | 94 | 106 | 119 | 131 | 144 | 156 | 169 | 181 | 193 | 205 | 217 | 229 | 241 | 253 | 264 | 276 | 288 | 299 | 310 | 322 | 333 | 344 | 355 | 366 | 377 | 387 | 398 | 409 | 419 | 430 | 440 | 450 | 461 | 471 | 481 | 491 | 563 | 633 | 1012
12/7 | 3.9 | 14 | 27 | 41 | 54 | 67 | 80 | 92 | 105 | 118 | 130 | 142 | 155 | 167 | 179 | 191 | 203 | 215 | 227 | 239 | 251 | 262 | 274 | 285 | 296 | 308 | 319 | 330 | 341 | 352 | 363 | 373 | 384 | 395 | 405 | 416 | 426 | 436 | 447 | 457 | 467 | 477 | 488 | 559 | 629 | 1011
12/8 | 3.7 | 14 | 27 | 40 | 53 | 66 | 79 | 91 | 104 | 116 | 129 | 141 | 153 | 165 | 178 | 190 | 201 | 213 | 225 | 237 | 248 | 260 | 271 | 283 | 294 | 305 | 316 | 327 | 338 | 349 | 360 | 370 | 381 | 392 | 402 | 412 | 423 | 433 | 443 | 453 | 464 | 474 | 484 | 555 | 625 | 1009
12/9 | 3.5 | 13 | 27 | 40 | 52 | 65 | 78 | 90 | 103 | 115 | 128 | 140 | 152 | 164 | 176 | 188 | 200 | 212 | 223 | 235 | 246 | 258 | 269 | 280 | 292 | 303 | 314 | 325 | 335 | 346 | 357 | 368 | 378 | 388 | 399 | 409 | 419 | 430 | 440 | 450 | 460 | 471 | 481 | 552 | 622 | 1008
12/10 | 3.3 | 13 | 26 | 39 | 52 | 65 | 77 | 90 | 102 | 114 | 126 | 139 | 151 | 163 | 175 | 187 | 198 | 210 | 222 | 233 | 245 | 256 | 267 | 278 | 289 | 300 | 311 | 322 | 333 | 344 | 354 | 365 | 375 | 386 | 396 | 406 | 416 | 427 | 437 | 447 | 457 | 467 | 478 | 549 | 618 | 1008
12/11 | 3.2 | 13 | 26 | 39 | 51 | 64 | 76 | 89 | 101 | 113 | 125 | 138 | 150 | 161 | 173 | 185 | 197 | 208 | 220 | 231 | 243 | 254 | 265 | 276 | 287 | 298 | 309 | 320 | 330 | 341 | 352 | 362 | 372 | 383 | 393 | 403 | 413 | 424 | 434 | 444 | 454 | 464 | 475 | 546 | 615 | 1007
12/12 | 3 | 13 | 26 | 38 | 51 | 63 | 76 | 88 | 100 | 112 | 125 | 137 | 148 | 160 | 172 | 184 | 195 | 207 | 218 | 230 | 241 | 252 | 263 | 274 | 285 | 296 | 307 | 317 | 328 | 339 | 349 | 359 | 370 | 380 | 390 | 400 | 411 | 421 | 431 | 441 | 451 | 462 | 472 | 543 | 612 | 1007
12/13 | 2.9 | 13 | 25 | 38 | 50 | 63 | 75 | 87 | 100 | 112 | 124 | 136 | 147 | 159 | 171 | 183 | 194 | 205 | 217 | 228 | 239 | 250 | 261 | 272 | 283 | 294 | 305 | 315 | 326 | 336 | 346 | 357 | 367 | 377 | 388 | 398 | 408 | 418 | 428 | 439 | 449 | 459 | 469 | 540 | 609 | 1007
12/14 | 2.8 | 13 | 25 | 38 | 50 | 62 | 75 | 87 | 99 | 111 | 123 | 135 | 146 | 158 | 170 | 181 | 193 | 204 | 215 | 226 | 238 | 249 | 259 | 270 | 281 | 292 | 302 | 313 | 323 | 334 | 344 | 354 | 365 | 375 | 385 | 395 | 405 | 416 | 426 | 436 | 446 | 456 | 467 | 537 | 606 | 1008
12/15 | 2.6 | 13 | 25 | 37 | 50 | 62 | 74 | 86 | 98 | 110 | 122 | 134 | 146 | 157 | 169 | 180 | 191 | 203 | 214 | 225 | 236 | 247 | 258 | 268 | 279 | 290 | 300 | 311 | 321 | 331 | 342 | 352 | 362 | 372 | 383 | 393 | 403 | 413 | 423 | 434 | 444 | 454 | 464 | 534 | 604 | 1009
12/16 | 2.5 | 13 | 25 | 37 | 49 | 62 | 74 | 86 | 98 | 110 | 121 | 133 | 145 | 156 | 168 | 179 | 190 | 201 | 212 | 223 | 234 | 245 | 256 | 267 | 277 | 288 | 298 | 309 | 319 | 329 | 339 | 350 | 360 | 370 | 380 | 390 | 401 | 411 | 421 | 431 | 441 | 452 | 462 | 531 | 602 | 1010
12/17 | 2.5 | 12 | 25 | 37 | 49 | 61 | 73 | 85 | 97 | 109 | 121 | 132 | 144 | 155 | 166 | 178 | 189 | 200 | 211 | 222 | 233 | 243 | 254 | 265 | 275 | 286 | 296 | 306 | 317 | 327 | 337 | 347 | 358 | 368 | 378 | 388 | 398 | 409 | 419 | 429 | 439 | 449 | 459 | 529 | 600 | 1011
12/18 | 2.4 | 12 | 25 | 37 | 49 | 61 | 73 | 85 | 96 | 108 | 120 | 131 | 143 | 154 | 165 | 176 | 188 | 199 | 209 | 220 | 231 | 242 | 252 | 263 | 273 | 284 | 294 | 304 | 315 | 325 | 335 | 345 | 355 | 366 | 376 | 386 | 396 | 406 | 417 | 427 | 437 | 447 | 457 | 526 | 598 | 1013
12/19 | 2.3 | 12 | 24 | 37 | 49 | 60 | 72 | 84 | 96 | 107 | 119 | 130 | 142 | 153 | 164 | 175 | 186 | 197 | 208 | 219 | 229 | 240 | 251 | 261 | 271 | 282 | 292 | 302 | 312 | 323 | 333 | 343 | 353 | 363 | 374 | 384 | 394 | 404 | 414 | 424 | 435 | 445 | 455 | 524 | 596 | 1015
12/20 | 2.2 | 12 | 24 | 36 | 48 | 60 | 72 | 84 | 95 | 107 | 118 | 129 | 141 | 152 | 163 | 174 | 185 | 196 | 207 | 217 | 228 | 238 | 249 | 259 | 269 | 280 | 290 | 300 | 310 | 321 | 331 | 341 | 351 | 361 | 372 | 382 | 392 | 402 | 412 | 422 | 432 | 443 | 453 | 522 | 594 | 1017
12/21 | 2.2 | 12 | 24 | 36 | 48 | 60 | 71 | 83 | 95 | 106 | 117 | 129 | 140 | 151 | 162 | 173 | 184 | 194 | 205 | 216 | 226 | 237 | 247 | 257 | 268 | 278 | 288 | 298 | 308 | 319 | 329 | 339 | 349 | 359 | 370 | 380 | 390 | 400 | 410 | 420 | 430 | 440 | 450 | 520 | 592 | 1019
12/22 | 2.1 | 12 | 24 | 36 | 48 | 59 | 71 | 82 | 94 | 105 | 116 | 128 | 139 | 150 | 161 | 171 | 182 | 193 | 204 | 214 | 224 | 235 | 245 | 255 | 266 | 276 | 286 | 296 | 307 | 317 | 327 | 337 | 347 | 358 | 368 | 378 | 388 | 398 | 408 | 418 | 428 | 438 | 448 | 518 | 591 | 1021
12/23 | 2 | 12 | 24 | 36 | 47 | 59 | 70 | 82 | 93 | 104 | 116 | 127 | 138 | 149 | 159 | 170 | 181 | 192 | 202 | 212 | 223 | 233 | 243 | 254 | 264 | 274 | 284 | 295 | 305 | 315 | 325 | 335 | 346 | 356 | 366 | 376 | 386 | 396 | 406 | 416 | 426 | 436 | 446 | 516 | 589 | 1024
12/24 | 1.9 | 12 | 24 | 35 | 47 | 59 | 70 | 81 | 93 | 104 | 115 | 126 | 137 | 148 | 158 | 169 | 180 | 190 | 201 | 211 | 221 | 232 | 242 | 252 | 262 | 272 | 283 | 293 | 303 | 313 | 323 | 334 | 344 | 354 | 364 | 374 | 384 | 394 | 404 | 414 | 424 | 434 | 444 | 515 | 588 | 1027
12/25 | 1.9 | 12 | 24 | 35 | 47 | 58 | 69 | 81 | 92 | 103 | 114 | 125 | 136 | 146 | 157 | 168 | 178 | 189 | 199 | 209 | 220 | 230 | 240 | 250 | 261 | 271 | 281 | 291 | 301 | 312 | 322 | 332 | 342 | 352 | 362 | 372 | 382 | 393 | 402 | 412 | 422 | 432 | 442 | 513 | 587 | 1030
12/26 | 1.8 | 12 | 23 | 35 | 46 | 58 | 69 | 80 | 91 | 102 | 113 | 124 | 135 | 145 | 156 | 166 | 177 | 187 | 198 | 208 | 218 | 228 | 239 | 249 | 259 | 269 | 279 | 290 | 300 | 310 | 320 | 330 | 340 | 350 | 361 | 371 | 381 | 390 | 400 | 410 | 420 | 430 | 440 | 512 | 586 | 1033
12/27 | 1.7 | 12 | 23 | 35 | 46 | 57 | 68 | 79 | 90 | 101 | 112 | 123 | 134 | 144 | 155 | 165 | 176 | 186 | 196 | 206 | 217 | 227 | 237 | 247 | 257 | 268 | 278 | 288 | 298 | 308 | 319 | 329 | 339 | 349 | 359 | 369 | 379 | 389 | 398 | 408 | 418 | 428 | 438 | 510 | 586 | 1037
12/28 | 1.6 | 12 | 23 | 34 | 46 | 57 | 68 | 79 | 90 | 101 | 111 | 122 | 133 | 143 | 154 | 164 | 174 | 185 | 195 | 205 | 215 | 225 | 236 | 246 | 256 | 266 | 276 | 287 | 297 | 307 | 317 | 327 | 337 | 347 | 357 | 367 | 377 | 387 | 397 | 407 | 417 | 427 | 437 | 509 | 585 | 1041
12/29 | 1.5 | 11 | 23 | 34 | 45 | 56 | 67 | 78 | 89 | 100 | 111 | 121 | 132 | 142 | 152 | 163 | 173 | 183 | 194 | 204 | 214 | 224 | 234 | 245 | 255 | 265 | 275 | 285 | 295 | 306 | 316 | 326 | 336 | 346 | 356 | 365 | 375 | 385 | 395 | 405 | 415 | 425 | 435 | 508 | 585 | 1045
12/30 | 1.4 | 11 | 23 | 34 | 45 | 56 | 67 | 78 | 88 | 99 | 110 | 120 | 131 | 141 | 151 | 162 | 172 | 182 | 192 | 203 | 213 | 223 | 233 | 243 | 254 | 264 | 274 | 284 | 294 | 304 | 314 | 324 | 335 | 344 | 354 | 364 | 374 | 384 | 394 | 404 | 414 | 424 | 434 | 508 | 585 | 1050
12/31 | 1.3 | 11 | 23 | 34 | 45 | 56 | 66 | 77 | 88 | 98 | 109 | 119 | 130 | 140 | 150 | 161 | 171 | 181 | 191 | 201 | 212 | 222 | 232 | 242 | 252 | 263 | 273 | 283 | 293 | 303 | 313 | 323 | 333 | 343 | 353 | 362 | 372 | 382 | 392 | 403 | 413 | 423 | 433 | 507 | 585 | 1054
1/1 | 1.3
2 | 1.2
3 | 1.1
4 | 1
5 | 0.9
6 | 0.8
7 | 0.8
8 | 0.7
9 | 0.6
10 | 0.5
11 | 0.4
12 | 0.4
13 | 0.3
14 | 0.3
15 | 0.3
16 | 0.2
17 | 0.2
18 | 0.2
19 | 0.2
20 | 0.2
21 | 0.2
22 | 0.2
23 | 0.2
24 | 0.2
25 | 0.2
26 | 0.1
27 | 0.1
28 | 0.1
29 | 0.1
30 | 0.1
31 | 0.1
2/1 | -0.3
2 | -0.2
3 | -0.2
4 | -0.1
5 | -0.1
6 | 0
7 | 0.1
8 | 0.1
9 | 0.2
10 | 0.3
11 | 0.3
12 | 0.4
13 | 0.4
14 | 0.5
15 | 0.5
16 | 0.6
17 | 0.6
18 | 0.7
19 | 0.8
20 | 0.9
21 | 1
22 | 1.1
23 | 1.2
24 | 1.3
25 | 1.3
26 | 1.4
27 | 1.5
28 | 1.6
29 | 1.7
3/1 | 1.7
2 | 1.8
3 | 1.8
4 | 1.9
5 | 2
6 | 2.1
7 | 2.2
8 | 2.3
9 | 2.5
10 | 2.6
11 | 2.8
12 | 2.9
13 | 3.1
14 | 3.3
15 | 3.5
16 | 3.7
17 | 3.8
18 | 4
19 | 4.2
20 | 4.3
21 | 4.4
22 | 4.6
23 | 4.7
24 | 4.8
25 | 5
26 | 5.1
27 | 5.3
28 | 5.4
29 | 5.7
30 | 5.9
31 | 6.1

## データ
月/日 | T | ∑28 | ∑91
1/1 | 1.3 | 11.7 | 170.2
1/2 | 1.2 | 10.6 | 175.8
1/3 | 1.1 | 9.6 | 181.8
1/4 | 1 | 8.7 | 188.1
1/5 | 0.9 | 7.9 | 194.7
1/6 | 0.8 | 7.2 | 201.6
1/7 | 0.8 | 6.6 | 208.7
1/8 | 0.7 | 6.1 | 216.1
1/9 | 0.6 | 5.7 | 223.8
1/10 | 0.5 | 5.5 | 231.8
1/11 | 0.4 | 5.4 | 240.1
1/12 | 0.4 | 5.4 | 248.6
1/13 | 0.3 | 5.5 | 257.4
1/14 | 0.3 | 5.7 | 266.4
1/15 | 0.3 | 5.9 | 275.6
1/16 | 0.2 | 6.3 | 285.1
1/17 | 0.2 | 6.8 | 294.8
1/18 | 0.2 | 7.3 | 304.7
1/19 | 0.2 | 7.9 | 314.8
1/20 | 0.2 | 8.6 | 325.1
1/21 | 0.2 | 9.4 | 335.6
1/22 | 0.2 | 10.3 | 346.3
1/23 | 0.2 | 11.3 | 357.2
1/24 | 0.2 | 12.4 | 368.3
1/25 | 0.2 | 13.6 | 379.6
1/26 | 0.1 | 15 | 391.2
1/27 | 0.1 | 16.5 | 403
1/28 | 0.1 | 18.1 | 415
1/29 | 0.1 | 19.8 | 427.2
1/30 | 0.1 | 21.6 | 439.6
1/31 | 0.1 | 23.5 | 452.2
2/1 | 0.1 | 25.5 | 465
2/2 | 0.1 | 27.5 | 478
2/3 | 0.1 | 29.6 | 491.1
2/4 | 0.2 | 31.7 | 504.3
2/5 | 0.2 | 33.9 | 517.6
2/6 | 0.2 | 36.2 | 531
2/7 | 0.3 | 38.5 | 544.5
2/8 | 0.3 | 40.9 | 558.1
2/9 | 0.4 | 43.4 | 571.7
2/10 | 0.4 | 46 | 585.4
2/11 | 0.5 | 48.6 | 599.2
2/12 | 0.5 | 51.3 | 613.1
2/13 | 0.6 | 54.1 | 627.1
2/14 | 0.7 | 56.9 | 641.2
2/15 | 0.7 | 59.9 | 655.5
2/16 | 0.8 | 63 | 669.9
2/17 | 0.9 | 66.1 | 684.4
2/18 | 1 | 69.3 | 699
2/19 | 1.1 | 72.6 | 713.7
2/20 | 1.2 | 75.9 | 728.4
2/21 | 1.3 | 79.3 | 743.2
2/22 | 1.4 | 82.7 | 758.1
2/23 | 1.5 | 86.1 | 773.1
2/24 | 1.6 | 89.6 | 788.2
2/25 | 1.7 | 93.1 | 803.3
2/26 | 1.8 | 96.6 | 818.5
2/27 | 1.9 | 100.2 | 833.7
2/28 | 2 | 103.8 | 849
2/29 | 2.1 | 107.5 | 864.3
3/1 | 2.1 | 111.4 | 879.8
3/2 | 2.2 | 115.4 | 895.3
3/3 | 2.3 | 119.5 | 910.9
3/4 | 2.4 | 123.7 | 926.6
3/5 | 2.5 | 128 | 942.3
3/6 | 2.6 | 132.5 | 958.1
3/7 | 2.7 | 137.1 | 973.9
3/8 | 2.9 | 141.7 | 989.7
3/9 | 3 | 146.4 | 1005.5
3/10 | 3.1 | 151.2 | 1021.3
3/11 | 3.2 | 156.1 | 1037.2
3/12 | 3.4 | 161 | 1053
3/13 | 3.5 | 166 | 1068.8
3/14 | 3.7 | 171 | 1084.5
3/15 | 3.9 | 176 | 1100.1
3/16 | 4 | 181.1 | 1115.7
3/17 | 4.2 | 186.2 | 1131.2
3/18 | 4.4 | 191.3 | 1146.6
3/19 | 4.5 | 196.5 | 1162
3/20 | 4.7 | 201.7 | 1177.3
3/21 | 4.8 | 207 | 1192.6
3/22 | 4.9 | 212.4 | 1207.9
3/23 | 5.1 | 217.8 | 1223.2
3/24 | 5.2 | 223.3 | 1238.5
3/25 | 5.3 | 228.9 | 1253.8
3/26 | 5.5 | 234.5 | 1269
3/27 | 5.6 | 240.2 | 1284.2
3/28 | 5.8 | 245.9 | 1299.4
3/29 | 6 | 251.6 | 1314.5
3/30 | 6.2 | 257.3 | 1329.5
3/31 | 6.4 | 263 | 1344.4
4/1 | 6.6 | 268.7 | 1359.3
4/2 | 6.8 | 274.4 | 1374.1
4/3 | 7.1 | 280 | 1388.7
4/4 | 7.3 | 285.6 | 1403.2
4/5 | 7.5 | 291.2 | 1417.7
4/6 | 7.7 | 296.7 | 1432.1
4/7 | 7.9 | 302.2 | 1446.4
4/8 | 8.1 | 307.6 | 1460.6
4/9 | 8.3 | 312.9 | 1474.7
4/10 | 8.5 | 318.2 | 1488.7
4/11 | 8.7 | 323.4 | 1502.6
4/12 | 8.9 | 328.5 | 1516.5
4/13 | 9.1 | 333.5 | 1530.3
4/14 | 9.3 | 338.5 | 1544
4/15 | 9.5 | 343.4 | 1557.6
4/16 | 9.7 | 348.3 | 1571.1
4/17 | 9.9 | 353.2 | 1584.6
4/18 | 10.1 | 358.1 | 1598
4/19 | 10.3 | 363 | 1611.4
4/20 | 10.5 | 367.9 | 1624.8
4/21 | 10.7 | 372.8 | 1638.1
4/22 | 10.9 | 377.7 | 1651.4
4/23 | 11.1 | 382.5 | 1664.7
4/24 | 11.3 | 387.3 | 1678
4/25 | 11.5 | 392.1 | 1691.2
4/26 | 11.7 | 396.9 | 1704.4
4/27 | 11.9 | 401.7 | 1717.5
4/28 | 12.1 | 406.4 | 1730.6
4/29 | 12.3 | 411.1 | 1743.6
4/30 | 12.5 | 415.7 | 1756.5
5/1 | 12.7 | 420.3 | 1769.3
5/2 | 12.9 | 424.8 | 1781.9
5/3 | 13.1 | 429.3 | 1794.4
5/4 | 13.2 | 433.8 | 1806.8
5/5 | 13.4 | 438.3 | 1819
5/6 | 13.5 | 442.9 | 1831.1
5/7 | 13.6 | 447.5 | 1843.1
5/8 | 13.8 | 452.1 | 1854.9
5/9 | 13.9 | 456.7 | 1866.6
5/10 | 14 | 461.4 | 1878.2
5/11 | 14.1 | 466.1 | 1889.6
5/12 | 14.3 | 470.7 | 1900.8
5/13 | 14.4 | 475.4 | 1911.9
5/14 | 14.6 | 480 | 1922.7
5/15 | 14.8 | 484.5 | 1933.3
5/16 | 15 | 488.9 | 1943.6
5/17 | 15.2 | 493.2 | 1953.6
5/18 | 15.4 | 497.4 | 1963.4
5/19 | 15.6 | 501.5 | 1972.9
5/20 | 15.8 | 505.5 | 1982.1
5/21 | 15.9 | 509.5 | 1991.1
5/22 | 16.1 | 513.4 | 1999.8
5/23 | 16.3 | 517.2 | 2008.2
5/24 | 16.5 | 520.9 | 2016.3
5/25 | 16.7 | 524.6 | 2024.1
5/26 | 16.8 | 528.3 | 2031.7
5/27 | 17 | 531.9 | 2039
5/28 | 17.1 | 535.5 | 2046.1
5/29 | 17.3 | 539 | 2052.9
5/30 | 17.4 | 542.6 | 2059.5
5/31 | 17.6 | 546.1 | 2065.8
6/1 | 17.7 | 549.6 | 2071.9
6/2 | 17.9 | 553 | 2077.7
6/3 | 18.1 | 556.4 | 2083.2
6/4 | 18.2 | 559.8 | 2088.5
6/5 | 18.4 | 563.1 | 2093.4
6/6 | 18.5 | 566.4 | 2098.1
6/7 | 18.7 | 569.7 | 2102.4
6/8 | 18.8 | 573 | 2106.4
6/9 | 18.9 | 576.3 | 2110.2
6/10 | 19.1 | 579.5 | 2113.5
6/11 | 19.2 | 582.7 | 2116.5
6/12 | 19.3 | 585.9 | 2119.2
6/13 | 19.4 | 589.1 | 2121.6
6/14 | 19.5 | 592.4 | 2123.7
6/15 | 19.6 | 595.7 | 2125.4
6/16 | 19.7 | 599 | 2126.8
6/17 | 19.8 | 602.3 | 2127.9
6/18 | 19.9 | 605.6 | 2128.6
6/19 | 20 | 609 | 2129
6/20 | 20.1 | 612.4 | 2129
6/21 | 20.2 | 615.9 | 2128.7
6/22 | 20.4 | 619.4 | 2128
6/23 | 20.5 | 622.9 | 2126.9
6/24 | 20.6 | 626.5 | 2125.5
6/25 | 20.7 | 630.2 | 2123.8
6/26 | 20.8 | 634 | 2121.8
6/27 | 21 | 637.7 | 2119.4
6/28 | 21.1 | 641.5 | 2116.7
6/29 | 21.2 | 645.3 | 2113.7
6/30 | 21.3 | 649.2 | 2110.4
7/1 | 21.5 | 653 | 2106.7
7/2 | 21.6 | 656.8 | 2102.7
7/3 | 21.7 | 660.6 | 2098.4
7/4 | 21.8 | 664.3 | 2093.8
7/5 | 22 | 667.9 | 2088.8
7/6 | 22.1 | 671.4 | 2083.5
7/7 | 22.2 | 674.8 | 2077.9
7/8 | 22.3 | 678.1 | 2072
7/9 | 22.4 | 681.3 | 2065.8
7/10 | 22.5 | 684.4 | 2059.3
7/11 | 22.6 | 687.4 | 2052.4
7/12 | 22.8 | 690.2 | 2045.1
7/13 | 22.9 | 692.8 | 2037.5
7/14 | 23 | 695.3 | 2029.5
7/15 | 23.1 | 697.7 | 2021.2
7/16 | 23.2 | 699.9 | 2012.6
7/17 | 23.4 | 701.9 | 2003.5
7/18 | 23.5 | 703.7 | 1994.1
7/19 | 23.7 | 705.2 | 1984.3
7/20 | 23.9 | 706.5 | 1974.1
7/21 | 24 | 707.6 | 1963.6
7/22 | 24.2 | 708.4 | 1952.8
7/23 | 24.4 | 708.9 | 1941.6
7/24 | 24.6 | 709.1 | 1930
7/25 | 24.7 | 709.1 | 1918.1
7/26 | 24.9 | 708.8 | 1905.9
7/27 | 25 | 708.3 | 1893.4
7/28 | 25.2 | 707.5 | 1880.5
7/29 | 25.3 | 706.5 | 1867.3
7/30 | 25.4 | 705.3 | 1853.8
7/31 | 25.5 | 703.9 | 1840
8/1 | 25.5 | 702.4 | 1826
8/2 | 25.6 | 700.7 | 1811.8
8/3 | 25.6 | 698.9 | 1797.4
8/4 | 25.6 | 697 | 1782.8
8/5 | 25.6 | 695 | 1768
8/6 | 25.6 | 692.9 | 1753
8/7 | 25.6 | 690.6 | 1737.8
8/8 | 25.6 | 688.2 | 1722.4
8/9 | 25.6 | 685.6 | 1706.8
8/10 | 25.5 | 682.9 | 1691.1
8/11 | 25.5 | 680.1 | 1675.1
8/12 | 25.5 | 677 | 1658.9
8/13 | 25.4 | 673.8 | 1642.5
8/14 | 25.4 | 670.4 | 1625.8
8/15 | 25.3 | 666.9 | 1609
8/16 | 25.2 | 663.3 | 1592
8/17 | 25.2 | 659.4 | 1574.8
8/18 | 25.1 | 655.4 | 1557.4
8/19 | 25 | 651.3 | 1539.9
8/20 | 24.9 | 647 | 1522.3
8/21 | 24.8 | 642.6 | 1504.6
8/22 | 24.7 | 638 | 1486.8
8/23 | 24.6 | 633.3 | 1468.9
8/24 | 24.5 | 628.5 | 1451
8/25 | 24.4 | 623.5 | 1433
8/26 | 24.3 | 618.4 | 1414.9
8/27 | 24.2 | 613.2 | 1396.8
8/28 | 24.1 | 607.9 | 1378.6
8/29 | 24 | 602.5 | 1360.3
8/30 | 23.9 | 597 | 1341.9
8/31 | 23.8 | 591.4 | 1323.4
9/1 | 23.7 | 585.7 | 1304.8
9/2 | 23.6 | 579.9 | 1286.1
9/3 | 23.5 | 574 | 1267.3
9/4 | 23.3 | 568.1 | 1248.5
9/5 | 23.2 | 562.1 | 1229.6
9/6 | 23 | 556.1 | 1210.7
9/7 | 22.8 | 550.1 | 1191.8
9/8 | 22.7 | 544 | 1172.8
9/9 | 22.4 | 538 | 1153.9
9/10 | 22.2 | 532 | 1135
9/11 | 22 | 526 | 1116.2
9/12 | 21.8 | 519.9 | 1097.4
9/13 | 21.6 | 513.8 | 1078.7
9/14 | 21.3 | 507.8 | 1060.2
9/15 | 21.1 | 501.7 | 1041.7
9/16 | 20.9 | 495.6 | 1023.3
9/17 | 20.6 | 489.6 | 1005.2
9/18 | 20.4 | 483.5 | 987.2
9/19 | 20.1 | 477.5 | 969.4
9/20 | 19.9 | 471.5 | 951.7
9/21 | 19.7 | 465.5 | 934.2
9/22 | 19.4 | 459.6 | 916.9
9/23 | 19.2 | 453.8 | 899.7
9/24 | 19 | 448 | 882.6
9/25 | 18.8 | 442.2 | 865.7
9/26 | 18.6 | 436.4 | 848.9
9/27 | 18.4 | 430.7 | 832.2
9/28 | 18.2 | 425 | 815.6
9/29 | 18 | 419.3 | 799.1
9/30 | 17.8 | 413.6 | 782.7
10/1 | 17.6 | 407.9 | 766.4
10/2 | 17.4 | 402.2 | 750.3
10/3 | 17.2 | 396.5 | 734.3
10/4 | 17 | 390.9 | 718.4
10/5 | 16.8 | 385.3 | 702.6
10/6 | 16.6 | 379.7 | 686.9
10/7 | 16.4 | 374.1 | 671.3
10/8 | 16.2 | 368.5 | 655.9
10/9 | 16 | 362.9 | 640.6
10/10 | 15.7 | 357.4 | 625.5
10/11 | 15.5 | 351.9 | 610.5
10/12 | 15.3 | 346.4 | 595.6
10/13 | 15 | 340.9 | 581
10/14 | 14.8 | 335.4 | 566.5
10/15 | 14.6 | 329.8 | 552.2
10/16 | 14.3 | 324.2 | 538.2
10/17 | 14.1 | 318.6 | 524.3
10/18 | 13.9 | 312.9 | 510.6
10/19 | 13.7 | 307.2 | 497.1
10/20 | 13.5 | 301.4 | 483.8
10/21 | 13.4 | 295.5 | 470.6
10/22 | 13.2 | 289.6 | 457.6
10/23 | 13 | 283.7 | 444.8
10/24 | 12.8 | 277.8 | 432.2
10/25 | 12.7 | 271.8 | 419.7
10/26 | 12.5 | 265.9 | 407.4
10/27 | 12.3 | 260 | 395.2
10/28 | 12.1 | 254.1 | 383.2
10/29 | 11.9 | 248.3 | 371.4
10/30 | 11.7 | 242.5 | 359.8
10/31 | 11.5 | 236.7 | 348.4
11/1 | 11.4 | 230.8 | 337.1
11/2 | 11.2 | 224.9 | 325.6
11/3 | 11 | 219 | 314.4
11/4 | 10.8 | 213.1 | 303.4
11/5 | 10.6 | 207.2 | 292.7
11/6 | 10.4 | 201.3 | 282.2
11/7 | 10.2 | 195.4 | 272
11/8 | 10 | 189.5 | 262.1
11/9 | 9.8 | 183.6 | 252.4
11/10 | 9.5 | 177.8 | 243.1
11/11 | 9.3 | 172 | 234.1
11/12 | 9 | 166.3 | 225.4
11/13 | 8.7 | 160.8 | 217.1
11/14 | 8.5 | 155.3 | 209
11/15 | 8.2 | 150 | 201.3
11/16 | 8 | 144.8 | 193.8
11/17 | 7.7 | 139.7 | 186.7
11/18 | 7.5 | 134.7 | 179.8
11/19 | 7.3 | 129.9 | 173.2
11/20 | 7.1 | 125.2 | 166.9
11/21 | 6.9 | 120.6 | 160.9
11/22 | 6.7 | 116.1 | 155.2
11/23 | 6.6 | 111.7 | 149.7
11/24 | 6.4 | 107.4 | 144.5
11/25 | 6.2 | 103.2 | 139.6
11/26 | 6.1 | 99 | 134.8
11/27 | 5.9 | 95 | 130.3
11/28 | 5.7 | 91.1 | 126.1
11/29 | 5.5 | 87.3 | 122.2
11/30 | 5.3 | 83.6 | 118.6
12/1 | 5.1 | 80 | 115.2
12/2 | 4.9 | 76.5 | 112.1
12/3 | 4.7 | 73.1 | 109.2
12/4 | 4.5 | 69.9 | 106.6
12/5 | 4.3 | 66.8 | 104.3
12/6 | 4.1 | 63.8 | 102.3
12/7 | 3.9 | 60.9 | 100.6
12/8 | 3.7 | 58.1 | 99.2
12/9 | 3.5 | 55.4 | 98.2
12/10 | 3.3 | 52.9 | 97.5
12/11 | 3.2 | 50.4 | 97.1
12/12 | 3 | 48 | 97
12/13 | 2.9 | 45.6 | 97.2
12/14 | 2.8 | 43.2 | 97.7
12/15 | 2.6 | 41 | 98.6
12/16 | 2.5 | 38.8 | 99.8
12/17 | 2.5 | 36.6 | 101.1
12/18 | 2.4 | 34.5 | 102.7
12/19 | 2.3 | 32.4 | 104.6
12/20 | 2.2 | 30.4 | 106.7
12/21 | 2.2 | 28.4 | 108.9
12/22 | 2.1 | 26.5 | 111.4
12/23 | 2 | 24.7 | 114.1
12/24 | 1.9 | 23 | 117
12/25 | 1.9 | 21.3 | 120.1
12/26 | 1.8 | 19.7 | 123.4
12/27 | 1.7 | 18.2 | 127
12/28 | 1.6 | 16.8 | 130.8
12/29 | 1.5 | 15.4 | 135
12/30 | 1.4 | 14.1 | 139.5
12/31 | 1.3 | 12.9 | 144.3
1/1 | 1.3
1/2 | 1.2
1/3 | 1.1
1/4 | 1
1/5 | 0.9
1/6 | 0.8
1/7 | 0.8
1/8 | 0.7
1/9 | 0.6
1/10 | 0.5
1/11 | 0.4
1/12 | 0.4
1/13 | 0.3
1/14 | 0.3
1/15 | 0.3
1/16 | 0.2
1/17 | 0.2
1/18 | 0.2
1/19 | 0.2
1/20 | 0.2
1/21 | 0.2
1/22 | 0.2
1/23 | 0.2
1/24 | 0.2
1/25 | 0.2
1/26 | 0.1
1/27 | 0.1
1/28 | 0.1
1/29 | 0.1
1/30 | 0.1
1/31 | 0.1
2/1 | -0.3
2/2 | -0.2
2/3 | -0.2
2/4 | -0.1
2/5 | -0.1
2/6 | 0
2/7 | 0.1
2/8 | 0.1
2/9 | 0.2
2/10 | 0.3
2/11 | 0.3
2/12 | 0.4
2/13 | 0.4
2/14 | 0.5
2/15 | 0.5
2/16 | 0.6
2/17 | 0.6
2/18 | 0.7
2/19 | 0.8
2/20 | 0.9
2/21 | 1
2/22 | 1.1
2/23 | 1.2
2/24 | 1.3
2/25 | 1.3
2/26 | 1.4
2/27 | 1.5
2/28 | 1.6
2/29 | 1.7
3/1 | 1.7
3/2 | 1.8
3/3 | 1.8
3/4 | 1.9
3/5 | 2
3/6 | 2.1
3/7 | 2.2
3/8 | 2.3
3/9 | 2.5
3/10 | 2.6
3/11 | 2.8
3/12 | 2.9
3/13 | 3.1
3/14 | 3.3
3/15 | 3.5
3/16 | 3.7
3/17 | 3.8
3/18 | 4
3/19 | 4.2
3/20 | 4.3
3/21 | 4.4
3/22 | 4.6
3/23 | 4.7
3/24 | 4.8
3/25 | 5
3/26 | 5.1
3/27 | 5.3
3/28 | 5.4
3/29 | 5.7
3/30 | 5.9
3/31 | 6.1

## 湿潤養生
湿潤養生の期間
計画供用期間の級
セメントの種類 | 短期・標準 | 長期・超長期
N | 5日以上 | 7日以上
H | 3日以上 | 5日以上
M,L,BB,FB | 7日以上 | 10日以上
コンクリートの部材厚さが18cm以上の場合、次の圧縮強度で湿潤養生の打切りができる。
計画供用期間の級
養生方法 | 短期・標準 | 長期・超長期
現場水中,現場封緘 | 10N/mm2 | 15N/mm2

## 温度低下
コンクリート温度の低下
外気温（℃） |  | 10 |  |  | 9 |  |  | 8 |  |  | 7 |  |  | 6
運搬時間 |  | 30分 | 60分 | 90分 | 30分 | 60分 | 90分 | 30分 | 60分 | 90分 | 30分 | 60分 | 90分 | 30分 | 60分 | 90分
コンクリート温度（℃） | 20 | 17 | 15.95 | 15.0575 | 16.7 | 15.545 | 14.56325 | 16.4 | 15.14 | 14.069 | 16.1 | 14.735 | 13.57475 | 15.8 | 14.33 | 13.0805
| 19 | 16.3 | 15.355 | 14.55175 | 16 | 14.95 | 14.0575 | 15.7 | 14.545 | 13.56325 | 15.4 | 14.14 | 13.069 | 15.1 | 13.735 | 12.57475
| 18 | 15.6 | 14.76 | 14.046 | 15.3 | 14.355 | 13.55175 | 15 | 13.95 | 13.0575 | 14.7 | 13.545 | 12.56325 | 14.4 | 13.14 | 12.069
| 17 | 14.9 | 14.165 | 13.54025 | 14.6 | 13.76 | 13.046 | 14.3 | 13.355 | 12.55175 | 14 | 12.95 | 12.0575 | 13.7 | 12.545 | 11.56325
| 16 | 14.2 | 13.57 | 13.0345 | 13.9 | 13.165 | 12.54025 | 13.6 | 12.76 | 12.046 | 13.3 | 12.355 | 11.55175 | 13 | 11.95 | 11.0575
| 15 | 13.5 | 12.975 | 12.52875 | 13.2 | 12.57 | 12.0345 | 12.9 | 12.165 | 11.54025 | 12.6 | 11.76 | 11.046 | 12.3 | 11.355 | 10.55175
| 14 | 12.8 | 12.38 | 12.023 | 12.5 | 11.975 | 11.52875 | 12.2 | 11.57 | 11.0345 | 11.9 | 11.165 | 10.54025 | 11.6 | 10.76 | 10.046
| 13 | 12.1 | 11.785 | 11.51725 | 11.8 | 11.38 | 11.023 | 11.5 | 10.975 | 10.52875 | 11.2 | 10.57 | 10.0345 | 10.9 | 10.165 | 9.54025
| 12 | 11.4 | 11.19 | 11.0115 | 11.1 | 10.785 | 10.51725 | 10.8 | 10.38 | 10.023 | 10.5 | 9.975 | 9.52875 | 10.2 | 9.57 | 9.0345
| 11 | 10.7 | 10.595 | 10.50575 | 10.4 | 10.19 | 10.0115 | 10.1 | 9.785 | 9.51725 | 9.8 | 9.38 | 9.023 | 9.5 | 8.975 | 8.52875
| 10 | 10 | 10 | 10 | 9.7 | 9.595 | 9.50575 | 9.4 | 9.19 | 9.0115 | 9.1 | 8.785 | 8.51725 | 8.8 | 8.38 | 8.023
外気温（℃） |  | 5 |  |  | 4 |  |  | 3 |  |  | 2 |  |  | 1
運搬時間 |  | 30分 | 60分 | 90分 | 30分 | 60分 | 90分 | 30分 | 60分 | 90分 | 30分 | 60分 | 90分 | 30分 | 60分 | 90分
コンクリート温度（℃） | 20 | 15.5 | 13.925 | 12.58625 | 15.2 | 13.52 | 12.092 | 14.9 | 13.115 | 11.59775 | 14.6 | 12.71 | 11.1035 | 14.3 | 12.305 | 10.60925
| 19 | 14.8 | 13.33 | 12.0805 | 14.5 | 12.925 | 11.58625 | 14.2 | 12.52 | 11.092 | 13.9 | 12.115 | 10.59775 | 13.6 | 11.71 | 10.1035
| 18 | 14.1 | 12.735 | 11.57475 | 13.8 | 12.33 | 11.0805 | 13.5 | 11.925 | 10.58625 | 13.2 | 11.52 | 10.092 | 12.9 | 11.115 | 9.59775
| 17 | 13.4 | 12.14 | 11.069 | 13.1 | 11.735 | 10.57475 | 12.8 | 11.33 | 10.0805 | 12.5 | 10.925 | 9.58625 | 12.2 | 10.52 | 9.092
| 16 | 12.7 | 11.545 | 10.56325 | 12.4 | 11.14 | 10.069 | 12.1 | 10.735 | 9.57475 | 11.8 | 10.33 | 9.0805 | 11.5 | 9.925 | 8.58625
| 15 | 12 | 10.95 | 10.0575 | 11.7 | 10.545 | 9.56325 | 11.4 | 10.14 | 9.069 | 11.1 | 9.735 | 8.57475 | 10.8 | 9.33 | 8.0805
| 14 | 11.3 | 10.355 | 9.55175 | 11 | 9.95 | 9.0575 | 10.7 | 9.545 | 8.56325 | 10.4 | 9.14 | 8.069 | 10.1 | 8.735 | 7.57475
| 13 | 10.6 | 9.76 | 9.046 | 10.3 | 9.355 | 8.55175 | 10 | 8.95 | 8.0575 | 9.7 | 8.545 | 7.56325 | 9.4 | 8.14 | 7.069
| 12 | 9.9 | 9.165 | 8.54025 | 9.6 | 8.76 | 8.046 | 9.3 | 8.355 | 7.55175 | 9 | 7.95 | 7.0575 | 8.7 | 7.545 | 6.56325
| 11 | 9.2 | 8.57 | 8.0345 | 8.9 | 8.165 | 7.54025 | 8.6 | 7.76 | 7.046 | 8.3 | 7.355 | 6.55175 | 8 | 6.95 | 6.0575
| 10 | 8.5 | 7.975 | 7.52875 | 8.2 | 7.57 | 7.0345 | 7.9 | 7.165 | 6.54025 | 7.6 | 6.76 | 6.046 | 7.3 | 6.355 | 5.55175
外気温（℃） |  | 0 |  |  | -1 |  |  | -2 |  |  | -3 |  |  | -4
運搬時間 |  | 30分 | 60分 | 90分 | 30分 | 60分 | 90分 | 30分 | 60分 | 90分 | 30分 | 60分 | 90分 | 30分 | 60分 | 90分
コンクリート温度（℃） | 20 | 14 | 11.9 | 10.115 | 13.7 | 11.495 | 9.62075 | 13.4 | 11.09 | 9.1265 | 13.1 | 10.685 | 8.63225 | 12.8 | 10.28 | 8.138
| 19 | 13.3 | 11.305 | 9.60925 | 13 | 10.9 | 9.115 | 12.7 | 10.495 | 8.62075 | 12.4 | 10.09 | 8.1265 | 12.1 | 9.685 | 7.63225
| 18 | 12.6 | 10.71 | 9.1035 | 12.3 | 10.305 | 8.60925 | 12 | 9.9 | 8.115 | 11.7 | 9.495 | 7.62075 | 11.4 | 9.09 | 7.1265
| 17 | 11.9 | 10.115 | 8.59775 | 11.6 | 9.71 | 8.1035 | 11.3 | 9.305 | 7.60925 | 11 | 8.9 | 7.115 | 10.7 | 8.495 | 6.62075
| 16 | 11.2 | 9.52 | 8.092 | 10.9 | 9.115 | 7.59775 | 10.6 | 8.71 | 7.1035 | 10.3 | 8.305 | 6.60925 | 10 | 7.9 | 6.115
| 15 | 10.5 | 8.925 | 7.58625 | 10.2 | 8.52 | 7.092 | 9.9 | 8.115 | 6.59775 | 9.6 | 7.71 | 6.1035 | 9.3 | 7.305 | 5.60925
| 14 | 9.8 | 8.33 | 7.0805 | 9.5 | 7.925 | 6.58625 | 9.2 | 7.52 | 6.092 | 8.9 | 7.115 | 5.59775 | 8.6 | 6.71 | 5.1035
| 13 | 9.1 | 7.735 | 6.57475 | 8.8 | 7.33 | 6.0805 | 8.5 | 6.925 | 5.58625 | 8.2 | 6.52 | 5.092 | 7.9 | 6.115 | 4.59775
| 12 | 8.4 | 7.14 | 6.069 | 8.1 | 6.735 | 5.57475 | 7.8 | 6.33 | 5.0805 | 7.5 | 5.925 | 4.58625 | 7.2 | 5.52 | 4.092
| 11 | 7.7 | 6.545 | 5.56325 | 7.4 | 6.14 | 5.069 | 7.1 | 5.735 | 4.57475 | 6.8 | 5.33 | 4.0805 | 6.5 | 4.925 | 3.58625
| 10 | 7 | 5.95 | 5.0575 | 6.7 | 5.545 | 4.56325 | 6.4 | 5.14 | 4.069 | 6.1 | 4.735 | 3.57475 | 5.8 | 4.33 | 3.0805
外気温（℃） |  | -5 |  |  | -6 |  |  | -7 |  |  | -8 |  |  | -9
運搬時間 |  | 30分 | 60分 | 90分 | 30分 | 60分 | 90分 | 30分 | 60分 | 90分 | 30分 | 60分 | 90分 | 30分 | 60分 | 90分
コンクリート温度（℃） | 20 | 12.5 | 9.875 | 7.64375 | 12.2 | 9.47 | 7.1495 | 11.9 | 9.065 | 6.65525 | 11.6 | 8.66 | 6.161 | 11.3 | 8.255 | 5.66675
| 19 | 11.8 | 9.28 | 7.138 | 11.5 | 8.875 | 6.64375 | 11.2 | 8.47 | 6.1495 | 10.9 | 8.065 | 5.65525 | 10.6 | 7.66 | 5.161
| 18 | 11.1 | 8.685 | 6.63225 | 10.8 | 8.28 | 6.138 | 10.5 | 7.875 | 5.64375 | 10.2 | 7.47 | 5.1495 | 9.9 | 7.065 | 4.65525
| 17 | 10.4 | 8.09 | 6.1265 | 10.1 | 7.685 | 5.63225 | 9.8 | 7.28 | 5.138 | 9.5 | 6.875 | 4.64375 | 9.2 | 6.47 | 4.1495
| 16 | 9.7 | 7.495 | 5.62075 | 9.4 | 7.09 | 5.1265 | 9.1 | 6.685 | 4.63225 | 8.8 | 6.28 | 4.138 | 8.5 | 5.875 | 3.64375
| 15 | 9 | 6.9 | 5.115 | 8.7 | 6.495 | 4.62075 | 8.4 | 6.09 | 4.1265 | 8.1 | 5.685 | 3.63225 | 7.8 | 5.28 | 3.138
| 14 | 8.3 | 6.305 | 4.60925 | 8 | 5.9 | 4.115 | 7.7 | 5.495 | 3.62075 | 7.4 | 5.09 | 3.1265 | 7.1 | 4.685 | 2.63225
| 13 | 7.6 | 5.71 | 4.1035 | 7.3 | 5.305 | 3.60925 | 7 | 4.9 | 3.115 | 6.7 | 4.495 | 2.62075 | 6.4 | 4.09 | 2.1265
| 12 | 6.9 | 5.115 | 3.59775 | 6.6 | 4.71 | 3.1035 | 6.3 | 4.305 | 2.60925 | 6 | 3.9 | 2.115 | 5.7 | 3.495 | 1.62075
| 11 | 6.2 | 4.52 | 3.092 | 5.9 | 4.115 | 2.59775 | 5.6 | 3.71 | 2.1035 | 5.3 | 3.305 | 1.60925 | 5 | 2.9 | 1.115
| 10 | 5.5 | 3.925 | 2.58625 | 5.2 | 3.52 | 2.092 | 4.9 | 3.115 | 1.59775 | 4.6 | 2.71 | 1.1035 | 4.3 | 2.305 | 0.60925

## 改訂履歴
改訂履歴 | 内容 | シート | セル | Version
2010-09-30 | 新規作成 |  |  | 1
2010-10-01 | 改訂履歴を追加してVersionを表示 | FORM | S1 | 1.01
2010-10-01 | 支保工除去のための積算温度加算開始日を訂正 | FORM | Q39 | 1.01
2010-10-01 | 支保工除去までの日数を訂正 | FORM | R8 | 1.01
2010-10-01 | Mシートの引用位置を訂正 | FORM | A50-AU50 | 1.01
2022-02-22 | 日平均気温データを1991年～2020年に変更 | FORM | B2,B15 | 1.1
|  | 平均気温 | B3～M33 | 1.1
|  | T28 | O～Z列追加 | 1.1
|  | データ | B列 | 1.1